## тмкщ
Техпластина ТМКЩ, ГОСТ 7338-90 (тепломорозокислотощелочестойкая)
|  | 1 класс |  | 2-Н-1-ТМКЩ С | Цена, руб/кг | Ширина рулона, мм | Мин. партия
1-Н-1-ТМКЩ М | Цена, руб/кг | Ширина рулона, мм | Минимальная партия | 2-Н-1-ТМКЩ С 1 мм | 213 | 1100 | рулон 45 кг
1-Н-1-ТМКЩ М 0,5 мм | 2198 | 800 | 1 кг (800х2000 мм) | 2-Н-1-ТМКЩ С 1,5 мм | 213 | 1100 | рулон 35 кг
1-Н-1-ТМКЩ М 1 мм | 599,00 / 504,00 | 1000 | 3 кг | 2-Н-1-ТМКЩ С 2 мм | 213 | 1400 | рулон 45 кг
1-Н-1-ТМКЩ М 1,5 мм | 599,00 / 504,00 | 800 | 3 кг | 2-Н-1-ТМКЩ С 3 мм | 176 | 1100 | рулон 22-25 кг
1-Н-1-ТМКЩ М 2 мм | 415 | 1000 | 3 кг | 2-Н-1-ТМКЩ С 4 мм | 176 | 1100 | рулон 35-40 кг
1-Н-1-ТМКЩ М 3 мм | 415 | 1000 | 4 кг | 2-Н-1-ТМКЩ С 5 мм | 176 | 1400 | рулон примерно 35 кг
1-Н-1-ТМКЩ М 4 мм | 415 | 1000 | 6 кг | 2-Н-1-ТМКЩ С 6 мм | 176 | 1400 | рулон примерно 40 кг
1-Н-1-ТМКЩ М 5 мм | 415 | 1000 | 7 кг | 2-Н-1-ТМКЩ С 8 мм | 176 | 1100х1300 | рулон примерно 20 кг
1-Н-1-ТМКЩ М 6 мм | 415 | 1000 | 9 кг | 2-Н-1-ТМКЩ С 10 мм | 176 | 1100 | рулон примерно 87 кг
Меньше 30 кг цена 508,00 руб/кг |  |  |  | 2-Н-1-ТМКЩ Т | Цена, руб/кг | Ширина рулона, мм | Мин.партия
|  |  |  | 1-Н-1-ТМКЩ Т 1 мм | 704,00/638,00 | 800 | 3 кг
1-Н-1-ТМКЩ С | Цена, руб/кг | Ширина рулона, мм | Минимальная партия | 1-Н-1-ТМКЩ Т 1,5 мм | 704,00/638,00 | 800 | 3 кг
1-Н-1-ТМКЩ C 0,5 мм | 2198 | 800 | 1 кг (800х2000 мм) | 1-Н-1-ТМКЩ Т 2 мм | 704,00/638,00 | 800 | 3 кг
1-Н-1-ТМКЩ С 1 мм | 599,00 / 504,00 | 1000 | 3 кг | 2-Н-1-ТМКЩ Т 2 мм | 704,00/638,00 | 1200 | 3 кг
1-Н-1-ТМКЩ С 1,5 мм | 599,00 / 504,00 | 800 | 3 кг | 1-Н-1-ТМКЩ Т 3 мм | 704,00/638,00 | 800 | 4 кг
1-Н-1-ТМКЩ С 2 мм | 415 | 1000 | 3 кг | 2-Н-1-ТМКЩ Т 4 мм | 427 | 800 | рулон примерно 30 кг
1-Н-1-ТМКЩ С 3 мм | 415 | 1000 | 4 кг | 1-Н-1-ТМКЩ Т 5 мм | 427 | 800 | рулон примерно 30 кг
1-Н-1-ТМКЩ С 4 мм | 415 | 900 | 6 кг | 2-Н-1-ТМКЩ Т 6 мм | 427 | 1200 | рулон примерно 30 кг
1-Н-1-ТМКЩ С 5 мм | 415 | 1000 | 7 кг | 2-Н-1-ТМКЩ Т 8 мм | 427 | 1200 | рулон примерно 30 кг
1-Н-1-ТМКЩ С 6 мм | 415 | 1000 | 9 кг | 1-Н-1-ТМКЩ Т 10 мм | 427 | 800 | рулон примерно 30 кг
Меньше 30 кг цена 508,00 руб/кг |  |  |  | Меньше 30 кг цена 512,00 руб/кг |  |  |  | Мин. партия
1-Н-1-ТМКЩ С2( до -60) | Цена, руб/кг | Ширина рулона, мм | Мин. партия | Резинотканевая | Цена, руб/кг | от 100 кг | Ширина рулона, мм | рулон примерно 40 кг
1-Н-1-ТМКЩ С2 1 мм | 561 | 800 | 3 кг | 2-Н-2-ТМКЩ С 1-2 мм | 398 | 386 | 1500 | рулон примерно 40 кг
1-Н-1-ТМКЩ С2 1,5 мм | 561 | 800 | 3 кг | 2-Н-2-ТМКЩ С 1-3 мм | 398 | 386 | 1500 | рулон примерно 40 кг
1-Н-1-ТМКЩ С2 2 мм | 561 | 1000 | 3 кг | 2-Н-2-ТМКЩ С 1-4 мм | 398 | 386 | 1500 | рулон примерно 40 кг
1-Н-1-ТМКЩ С2 3 мм | 561 | 1000 | 4 кг | 2-Н-2-ТМКЩ С 1-5 мм | 398 | 386 | 1500 | рулон примерно 40 кг
1-Н-1-ТМКЩ С2 4 мм | 561 | 1000 | 6 кг | 2-Н-2-ТМКЩ С 1-6 мм | 398 | 386 | 1500 | рулон примерно 30 кг
1-Н-1-ТМКЩ С2 5мм | 561 | 1000 | 7 кг | 2-Н-2-ТМКЩ С 1-8 мм | 398 | 386 | 1200 | рулон примерно 30 кг
Меньше 30 кг цена 704,00 руб/кг |  |  |  | 2-Н-2-ТМКЩ С 1-10 мм | 398 | 386 | 1200
|  |  |  | 2-Ф-1-ТМКЩ-С | Толщина | Вес | Цена за шт.
Техпластина 1-Ф-1-ТМКЩ М ГОСТ 7338-90 |  |  |  | 2-Ф-1-ТМКЩ-С | 3 | 2.6 | 334
300х300х1 мм | 435 |  |  | 2-Ф-1-ТМКЩ-С | 4 | 3.6 | 446
300х300х1,5 мм | 467 |  |  | 2-Ф-1-ТМКЩ-С | 5 | 4.2 | 557
300х300х2 мм | 549 |  |  | 2-Ф-1-ТМКЩ-С | 6 | 5.3 | 670
300х300х3 мм | 824 |  |  | 2-Ф-1-ТМКЩ-С | 8 | 7 | 1020
500х500х12 мм | 3437 |  |  | 2-Ф-1-ТМКЩ-С | 10 | 8.9 | 1062
1000х1000х8 мм | 5690 |  |  | 2-Ф-1-ТМКЩ-С | 12 | 10.5 | 1362
1000х1000х10 мм | 7115 |  |  | 2-Ф-1-ТМКЩ-С | 14 | 12.3 | 1436
1000х1000х12 мм | 9383 |  |  | 2-Ф-1-ТМКЩ-С | 16 | 14.1 | 1646
1000х1000х14 мм | 9951 |  |  | 2-Ф-1-ТМКЩ-С | 18 | 15.9 | 1853
1000х1000х16 мм | 11374 |  |  | 2-Ф-1-ТМКЩ-С | 20 | 16.6 | 2151
1000х1000х20 мм | 15642 |  |  | 2-Ф-1-ТМКЩ-С | 25 | 22 | 2849
Техпластина 1-Ф-1-ТМКЩ С ГОСТ 7338-90 |  | 1-Ф-1-ТМКЩ С2( до -60) |  | 2-Ф-1-ТМКЩ-С | 30 | 25.7 | 3327
300х300х1 мм | 435 | 300х300х0,5 мм | 486 | 2-Ф-1-ТМКЩ-С | 35 | 29 | 3754
300х300х1,5 мм | 467 | 300х300х1 мм | 517 | 2-Ф-1-ТМКЩ-С | 40 | 32.3 | 4179
300х300х2 мм | 549 | 300х300х1,5 мм | 621 | 2-Ф-1-ТМКЩ-С | 45 | 36 | 5274
300х300х3 мм | 824 | 300х300х2 мм | 817 | 2-Ф-1-ТМКЩ-С | 50 | 44 | 6336
1000х1000х8 мм | 6853 | 300х300х3 мм | 976 | 2-Ф-1-ТМКЩ-С | 60 | 53 | 7751
1000х1000х10 мм | 8262 |  |  | 2-Ф-1-ТМКЩ-С | 70 | 60 | 9323
1000х1000х12 мм | 9913 |  |  | 2-Ф-1-ТМКЩ-С | 80 | 73 | 10334
1000х1000х14 мм | 11560 |  |  | 2-Ф-1-ТМКЩ-Т | Толщина | Вес | Цена за шт.
1000х1000х16 мм | 13216 |  |  | 2-Ф-1-ТМКЩ-Т | 8 | 7 | 1078
1000х1000х20 мм | 16552 |  |  | Марка | Цена/кг
Техпластина 1-Ф-1-ТМКЩ Т ГОСТ 7338-90 |  |  |  | 2-Ф-1-ТМКЩ-С | 149
500х500х5 мм | 3531
500х500х6 мм | 3796
500х500х8 мм | 4182
500х500х10 мм | 5007
500х500х12 мм | 5395
1000х1000х8 мм | 7748
1000х1000х10 мм | 9684
1000х1000х12 мм | 11692
1000х1000х14 мм | 13566
1000х1000х16 мм | 15510
1000х1000х20 мм | 19375

## мбс
Техпластина МБС, ГОСТ 7338-90 (маслобензостойкая)
1-Н-1-МБС М | Цена, руб/кг | Ширина рулона, мм | Мин. партия | 2-Н-1-МБС С | Цена, руб/кг | Ширина рулона, мм | Мин. партия
1-Н-1-МБС М 0,5 мм | 2638 | 770 | 1 кг | 2-Н-1-МБС С 1 мм | 288 | 1500 | рулон 40-50 кг
1-Н-1-МБС М 1 мм | 888,00 / 766,00 | 1000 | 3 кг | 2-Н-1-МБС С 1,5 мм | 243 | 1100 | рулон 40-50 кг
1-Н-1-МБС М 1,5 мм | 888,00 / 766,00 | 1000 | 3 кг | 2-Н-1-МБС С 2 мм | 243 | 1500 | рулон 40-50 кг
1-Н-1-МБС М 2 мм | 669 | 1000 | 3 кг | 2-Н-1-МБС С 3 мм | 188 | 1100 | рулон 40-50 кг
1-Н-1-МБС М 3 мм | 669 | 1000 | 4 кг | 2-Н-1-МБС С 4 мм | 188 | 1100 | рулон 40-50 кг
1-Н-1-МБС М 4 мм | 669 | 1000 | 6 кг | 2-Н-1-МБС С 5 мм | 188 | 1100 | рулон 40-50 кг
1-Н-1-МБС М 5 мм | 669 | 900 | 7 кг | 2-Н-1-МБС С 6 мм | 188 | 1200 | рулон 40-50 кг
1-Н-1-МБС М 6 мм | 669 | 900 | 9 кг | 2-Н-1-МБС С не режем, отгружаем целым рулоном, около 40-50 кг
Меньше 30 кг цена 730,00 руб/кг |  |  |  | Резинотканевая | Цена, руб/кг | От 100 кг | Ширина рулона, мм | Мин. партия
1-Н-1-МБС С | Цена, руб/кг | Ширина рулона, мм | Мин. партия | 2-Н-2-МБС С 1-2 мм | 524 | 511 | 1500 | рулон 30-50 кг
1-Н-1-МБС С 0,5 мм | 2638 | 800 | 1 кг (800х2000 мм) | 2-Н-2-МБС С 1-3 мм | 524 | 511 | 1500 | рулон 30-50 кг
1-Н-1-МБС С 1 мм | 888,00 / 766,00 | 800 | 3 кг | 2-Н-2-МБС С 1-4 мм | 524 | 511 | 1500 | рулон 30-50 кг
1-Н-1-МБС С 1,5 мм | 888,00 / 766,00 | 800 | 3 кг | 2-Н-2-МБС С 1-5 мм | 524 | 511 | 1500 | рулон 30-50 кг
1-Н-1-МБС С 2 мм | 662 | 1000 | 3 кг | 2-Н-2-МБС С 1-6 мм | 524 | 511 | 1500 | рулон 30-50 кг
1-Н-1-МБС С 3 мм | 662 | 1000 | 4 кг | 2-Н-2-МБС С 1-8 мм | 524 | 511 | 1200 | рулон 30-50 кг
1-Н-1-МБС С 4 мм | 662 | 1000 | 6 кг | 2-Н-2-МБС С 1-10 мм | 524 | 511 | 1200 | рулон 30-50 кг
1-Н-1-МБС С 5 мм | 662 | 1000 | 7 кг | 2-Н-2-МБС С не режем, отгружаем целым рулоном, около 30-50 кг
1-Н-1-МБС С 6 мм | 662 | 1000 | 9 кг | Марка | Толщина , мм | Вес, кг | Цена за шт.
|  |  |  | 2-Ф-1-МБС-С | 3 | 2.6 | 418
Меньше 30 кг цена 730,00 руб/кг |  |  |  | 2-Ф-1-МБС-С | 4 | 3.6 | 577
|  |  |  | 2-Ф-1-МБС-С | 5 | 4.2 | 670
1-Н-1-МБС Т | Цена, руб/кг | Ширина рулона, мм | Мин. партия | 2-Ф-1-МБС-С | 6 | 5.3 | 893
1-Н-1-МБС Т 1 мм | 930,00 / 802,00 | 800 | 3 кг | 2-Ф-1-МБС-С | 8 | 7 | 1122
2-Н-1-МБС Т 2 мм | 702 | 1200 | 4 кг | 2-Ф-1-МБС-С | 10 | 8.9 | 1353
1-Н-1-МБС Т 3 мм | 702 | 1200 | 4 кг | 2-Ф-1-МБС-С | 12 | 10.5 | 1623
1-Н-1-МБС Т 4 мм | 702 | 1200 | рулон около 30 кг | 2-Ф-1-МБС-С | 14 | 12.3 | 1891
1-Н-1-МБС Т 5 мм | 702 | 1200 | рулон около 30 кг | 2-Ф-1-МБС-С | 16 | 14.1 | 2142
Меньше 30 кг цена 803,00 руб/кг |  |  |  | 2-Ф-1-МБС-С | 20 | 16.6 | 2672
Техпластина 1-Ф-1-МБС- М ГОСТ 7338-90 |  |  |  | 2-Ф-1-МБС-С | 25 | 22 | 3348
300х300х1 мм | 1677 |  |  | 2-Ф-1-МБС-С | 30 | 25.7 | 4024
300х300х1,5 мм | 2515 |  |  | 2-Ф-1-МБС-С | 40 | 32.3 | 5418
300х300х2 мм | 3317 |  |  | 2-Ф-1-МБС-С | 45 |  | 6092
300х300х3 мм | 3486 |  |  | 2-Ф-1-МБС-С | 50 | 40 | 6771
1000х1000х8 мм | 11585 |  |  | 2-Ф-1-МБС-С | 60 | 50 | 7507
1000х1000х10 мм | 14507 |  |  | 2-Ф-1-МБС-С | 70 | 65 | 8759
1000х1000х12 мм | 17409 |  |  | Марка | Цена/кг
1000х1000х14 мм | 20298 |  |  | 2-Ф-1-МБС-С | 191
1000х1000х16 мм | 23205
1000х1000х20 мм | 30132
Техпластина 1-Ф-1-МБС-Т ГОСТ 7338-90
1000х1000х8 мм | 9932
1000х1000х10 мм | 12410
1000х1000х12 мм | 14901
1000х1000х14 мм | 17380
1000х1000х20 мм | 24817
Техпластина 1-Ф-1-МБС-С ГОСТ 7338-90
300х300х1 мм | 1677
300х300х1,5 мм | 2515
300х300х2 мм | 3317
300х300х3 мм | 3486
1000х1000х8 мм | 8584
1000х1000х10 мм | 10730
1000х1000х12 мм | 13166
1000х1000х14 мм | 15356
1000х1000х16 мм | 17553
1000х1000х20 мм | 21453

## амс
Техпластина АМС, ГОСТ 7338-90 ( атмосферомаслостойкая)
1 класс
1-Н-1-АМС М | Цена, руб/кг | Ширина рулона, мм | Минимальная партия
1-Н-1-АМС М 0,5 мм | 2975 | 800 | 1 кг(800х2000 мм)
1-Н-1-АМС М 1 мм | 1078 | 1000 | 3 кг
1-Н-1-АМС М 1,5 мм | 1078 | 1000 | 3 кг
1-Н-1-АМС М 2 мм | 1078 | 1000 | 3 кг
1-Н-1-АМС М 3 мм | 1078 | 1000 | 4 кг
1-Н-1-АМС М 4 мм | 1078 | 1000 | 6 кг
1-Н-1-АМС М 5 мм | 1078 | 1000 | 7 кг
Меньше 30 кг цена 1192,00 руб/кг
1-Н-1-АМС С | Цена, руб/кг | Ширина рулона, мм | Минимальная партия
1-Н-1-АМС С 0,5 мм | 2975 | 870 | 1 кг
1-Н-1-АМС С 1 мм | 1078 | 1200 | 3 кг
1-Н-1-АМС С 1,5 мм | 1078 | 1200 | 3 кг
1-Н-1-АМС С 2 мм | 1078 | 1200 | 3 кг
1-Н-1-АМС С 3 мм | 1078 | 1200 | 4 кг
1-Н-1-АМС С 4 мм | 1078 | 1200 | 6 кг
1-Н-1-АМС С 5 мм | 1078 | 1200 | 7 кг
2-Н-1-АМС С 6 мм | 1078 | 800 | рулон примерно 20-30 кг
2-Н-1-АМС С 8 мм | 1078 | 800 | рулон примерно 20-30 кг
Меньше 30 кг цена 1192,00 руб/кг
Резинотканевая | Цена, руб/кг | Ширина рулона, мм | Минимальная партия
2-Н-2-АМС С 1-4 мм | 1378 | 1200 | рулон примерно 30-50 кг
Техпластина 1-Ф-1-АМС С ГОСТ 7338-90
500х500х16 мм | 7763
500х500х25 мм | 13015
Техпластина 1-Ф-1-АМС М ГОСТ 7338-90
500х500х10 мм | 14066
2-Ф-1-АМС-С размер 720х720 | Толщина | Цена за шт.
2-Ф-1-АМС-С | 3 | 839
2-Ф-1-АМС-С | 4 | 1118
2-Ф-1-АМС-С | 5 | 1397
2-Ф-1-АМС-С | 6 | 1677
2-Ф-1-АМС-С | 8 | 2237
2-Ф-1-АМС-С | 10 | 2796
2-Ф-1-АМС-С | 12 | 3354
2-Ф-1-АМС-С | 15 | 4194
2-Ф-1-АМС-С | 20 | 5592
2-Ф-1-АМС-С | 25 | 6991
2-Ф-1-АМС-С | 30 | 8389
2-Ф-1-АМС-С | 35 | 9787
2-Ф-1-АМС-С | 40 | 11185
2-Ф-1-АМС-С | 45 | 12583

## вакуумная
Шнуры вакуумные, ТУ 38105108-76,минимальная партия 10 м.п. |  |  |  | Пластина вакуумная формовая, ТУ 38105116-81, р/с 51-2062
Шнуры вакуумные круглые | от 10 м.п. | от 40 м.п. |  | 500х500х20 мм | 6036
Ø 3,2 мм; 4 мм | 128 | 123 |  | 500х500х25 мм | 6498
Ø 5 мм; 6 мм; 7 мм; 8 мм | 182 | 175 |  | 1000х1000х5 мм | 5441
Ø 9 мм; 10 мм; 11 мм; 12 мм | 222 | 205 |  | 1000х1000х6 мм | 6530
Ø 14 мм; 15 мм | 261 | 246 |  | 1000х1000х8 мм | 8706
Ø 16 мм; 18 мм | 326 | 303 |  | 1000х1000х10 мм | 7220
|  |  |  | 1000х1000х12 мм | 12240
Ø 20 мм; 22 мм; 25 мм | 471 | 446 |  | 1000х1000х14 мм | 14280
Ø 32 мм | 656 | 613 |  | 1000х1000х16 мм | 16320
Ø 40 мм | 749 | 708 |  | 1000х1000х18 мм | 18360
Шнуры вакуумные прямоугольного сечения | от 10 м.п. | от 40 м.п. |  | 1000х1000х20 мм | 20400
3х3 мм; 3х4 мм; 3х5 мм; 3х6 мм; 4х4 мм | 134 | 124 |  | Пластина вакуумная формовая, ТУ 38105116-81, р/с 7889
3х8 мм; 3х10 мм; 4х5 мм; 4х6 мм; 4х8 мм; 4х10 мм; 5х5 мм; 5х6 мм; 5х7 мм; 5х8 мм; 5х10 мм; 6х6 мм; 6х8 мм; 7х7 мм;7х8 мм | 190 | 178 |  | Размер | Цена
3х15 мм; 5х12 мм; 4х15 мм; 5х14 мм; 5х15 мм; 6х10 мм; 6х12 мм; 6х15 мм; 7х9 мм; 7х10 мм; 7х12 мм; 8х8 мм; 8х9 мм; 8х10 мм; 8х12 мм; 9х9 мм; 9х11 мм | 233 | 219 |  | 300х300х1 мм | 792
9х12 мм;8х15 мм; 9х15 мм; 9х16 мм; 10х10 мм; 10х12 мм; 10х14 мм; 10х15 мм; 12х12 мм | 278 | 261 |  | 300х300х1,5 мм | 993
4х20мм;6х20 мм; 6х25 мм; 6х30 мм;7х20 мм; 8х25 мм;10х16 мм; 10х18 мм; 8х20 мм; 9х20 мм; 10х20 мм;10х22; 12х14 мм; 12х15, 12х16 мм; 12х18 мм; 12х20 мм; 14х14 мм; 14х16 мм; 15х15 мм | 341 | 317 |  | 300х300х2 мм | 1029
10х25 мм; 12х22 мм; 12х25 мм;14х18 мм;14х22; 15х18 мм; 15х20 мм; 16х16 мм; 16х18 мм | 423 | 393 |  | 300х300х3 мм | 1504
10х30 мм; 12х30 мм; 15х22 мм; 15х25 мм; 16х20 мм; 16х22 мм; 18х18 мм; 18х20 мм | 509 | 461 |  | 500х500х8 мм | 3258
16х25 мм;18х22 мм;18х25 мм; 20х20 мм; 20х22 мм; 10х40 мм | 566 | 533 |  | 500х500х10 мм | 3418
10х45 мм,15х30 мм; 20х25 мм; 20х28 мм; 22х22 мм; 23х25 мм | 846 | 785 |  | 500х500х12 мм | 4147
20х30 мм; 22х28 мм; 22х30 мм; 25х25 мм; 25х28 мм; 25х30 мм; 15х40 мм | 1062 | 978 |  | 500х500х15 мм | 4333
30х30 мм | 1442 | 1378 |  | 500х500х20 мм | 6036
40х40 мм | 2439 | 2366 |  | 500х500х20 мм | 6036
Шнуры вакуумные, кг |  |  |  | 500х500х30 мм | 8519
Вес,кг | Цена | Размеры: |  | 500х500х35 мм | 9807
до 15 кг | метраж | д. 3,2 мм; 4 мм; 5 мм; 6 мм |  | 520х520х40 мм | 11106
от 15 кг ПРЯМОУГОЛЬНЫЕ | 920 | 883 |  | ТУ 2534-022-00152106-00, р/с 7889
от 15 кг КРУГЛЫЕ | 843 |  |  | 1000х1000х5 мм | 7875
|  |  |  | 1000х1000х6 | 8022
|  |  |  | 1000х1000х8 | 10123
|  |  |  | 1000х1000х10 | 12677
Пластина вакуумная рулонная, ТУ 38105116-81, р/c 51-2062 |  |  |  | 1000х1000х12 | 15209
Толщина | Цена, руб/кг | Ширина | Мин.партия | 1000х1000х14 | 17748
1 мм | 540 | 800 | 3 кг | 1000х1000х20 | 25351
1,5 мм | 540 | 800 | 3 кг
2 мм | 540 | 800 | 3 кг | Пластина вакуумная формовая, ТУ 38105116-81, р/с 9024 (черная, МБС)
3 мм | 540 | 800 | 4 кг | Размер | Цена
4 мм | 540 | 800 | 6 кг | 300х300х1 мм | 1327
5 мм | 540 | 800 | 7 кг | 300х300х1,5 мм | 1616
6 мм | 540 | 800 | 9 кг | 300х300х2 мм | 1646
8 мм | 540 | 800 | около 30 кг | 300х300х3 мм | 1978
10 мм | 540 | 800 | около 40 кг | 500х500х4 мм | 2721
12 мм | 540 | 800 | около 40 кг | 500х500х5 мм | 3265
Меньше 30 кг цена717,00 руб/кг |  |  |  | 500х500х6 мм | 4043
|  |  |  | 500х500х8 мм | 5131
Пластина вакуумная рулонная, ТУ 38105116-81, р/c 7889 |  |  |  | 500х500х10 мм | 6373
Толщина | Цена, руб/кг | Ширина | Мин.партия | 500х500х12 мм | 7654
1 мм | 769 | 800 | 3 кг | 1000х1000х3 мм | 6480
1,5 мм | 769 | 800 | 3 кг | 1000х1000х4 мм | 8640
2 мм | 769 | 800 | 3 кг | 1000х1000х5 мм | 10801
3 мм | 769 | 800 | 4 кг | 1000х1000х6 мм | 12962
4 мм | 769 | 800 | 6 кг
5 мм | 769 | 800 | 7 кг
6 мм | 769 | 800 | 9 кг
8 мм | 769 | 800 | около 30 кг
10 мм | 769 | 800 | около 30 кг
Меньше 30 кг цена 1105,00 руб/кг
Пластина вакуумная рулонная, ТУ 38105116-81, р/c 9024
Толщина | Цена, руб/кг | Ширина | Мин.партия
1 мм | 1197 | 885 | 3 кг
| 1197 | 885 | 3 кг
2 мм | 1197 | 885 | 3 кг
3 мм | 1197 | 885 | 4 кг
4 мм | 1197 | 885 | 6 кг
5 мм | 1197 | 885 | 7 кг
Меньше 30 кг цена 1508,00 руб/кг

## вакуумные трубки
Трубки вакуумные ТУ 38105881-85, мин. партия 10 м.п.
| от 2,5 м.п. | от 5 м.п. | от 10 м.п. | от 40 м.п.
3х2 мм; 3х3 мм; 4х3 мм; 6х2 мм; 7х2 мм; 8х2 мм; 9х2мм |  |  | 163 | 152
3х4 мм; 3х5 мм; 3х6 мм; 4х4 мм; 4х5 мм; 4х6 мм; 5х3 мм; 5х4 мм; 5х5 мм; 5х6 мм; 6х3 мм; 6х4 мм; 6х5 мм; 7х3 мм; 7х4 мм; 7х5 мм; 8х3 мм; 8х4 мм; 8х5 мм; 9х3 мм; 9х4 мм; 9х5 мм; 10х2 мм; 10х3 мм; 10х4 мм |  |  | 214 | 197
5х7 мм; 5х8 мм; 6х6 мм; 6х7 мм; 6х8 мм; 7х6 мм; 7х7 мм; 7х8 мм; 8х6 мм; 8х7 мм; 8х8 мм; 9х6 мм; 10х5 мм; 10х6 10х7 мм; 12х5 мм; 12х6 мм;14х4 мм 14х6 мм; 15х5 мм; 16х4 мм; 16х6 мм; 18х5 мм |  | 589 | 564 | 537
7х10 мм; 8х10 мм; 9х8 мм; 9х9 мм; 10х8 мм; 12х8 мм; 14х8 мм; 15х8 мм; 25х5 мм |  | 787 | 760 | 728
6х12 мм; 8х12 мм; 9х10 мм; 10х10 мм; 12х10 мм; 14х10 мм; 15х10 мм; 16х8 мм; 18х8 мм; 20х8 мм; 25х7 мм; 25х7,5 мм |  | 1604 | 1578 | 1521
10х12 мм; 10х14 мм; 12х12 мм; 14х12 мм; 16х10 мм; 16х12 мм; 18х10 мм; 18х12 мм; 20х10 мм; 22х10 мм; 25х10 мм | 2117 | 2048 | 1983 | 1930
12х16 мм; 14х14 мм; 14х16 мм; 15х15 мм; 16х14 мм; 16х16 мм; 18х15 мм; 18х16 мм; 20х12 мм; 20х15 мм; 20х16 мм; 22х15 мм; 30х10 мм; 32х10 мм; 28х10 мм | 2396 | 2302 | 2244 | 2199
15х18 мм; 16х18 мм; 18х18 мм; 16х20 мм; 18х20 мм; 20х18 мм; 20х20 мм; 22х20 мм; 25х15 мм; 25х20 мм; 28х15 мм; 28х20 мм | 3088 | 2929 | 2916 | 2865
20х22 мм; 20х25 мм; 22х22 мм; 22х25 мм; 25х23 мм | 4455 | 4397 | 4312 | 4288
30х20 мм | 4810 | 4765 | 4713 | 4696
Трубки вакуумные, кг
Вес,кг | Цена
до 15 кг | метраж
от 15 кг и больше | 882

## но 68
Пластина рулонная НО-68-1НТА, ТУ 381051959-90
ПН-НО-68-1 | Цена, руб/кг | Ширина рулона, мм | Мин. партия
0,5 мм | 3338 | 800 | 1 кг
1 мм | 1675 | 800 | 3 кг
1,5 мм | 1675 | 800 | 3 кг
2 мм | 1675 | 800 | 3 кг
3 мм | 1675 | 800 | 4 кг
4 мм | 1675 | 800 | 6 кг
5 мм | 1675 | 800 | 7 кг
6 мм | 1675 | 800 | 9 кг
8 мм | 1675 | 800 | примерно 30 кг
10 мм | 1675 | 800 | примерно 30 кг
Меньше 30 кг цена 1905,00 руб/кг (0,5 мм цена 3338 руб/кг и более 30 кг)
Пластина формовая НО-68-1НТА, ТУ 381051959-90
300х300х0,5 мм | 1139
300х300х1 мм | 1551
300х300х1,5 мм | 1616
300х300х2 мм | 1677
300х300х3 мм | 1800
500х500х4 мм | 3356
500х500х5 мм | 4654
500х500х6 мм | 5411
500х500х8 мм | 5655
500х500х10 мм | 7048
500х500х12 мм | 9532
500х500х14 мм | 10230
500х500х15 мм | 10728
500х500х16 мм | 11444
500х500х20 мм | 12353
Трубка резиновая НО-681НТА, ТУ 381051959-90
Размеры | от 10 м.п. | от 40 м.п.
3х1,25 мм; 4х1,25; 5х1,25 мм; 6х1,25 мм | 310 | 304
7х1,25; 8х1,25 мм; 10х1,25 мм | 380 | 370
6х2,5 мм; 10х1,5 мм; 12х1,25 мм | 442 | 429
14х1,25 мм, 12х2,5 мм | 544 | 523
8х2,5 мм; 16х1,25 мм | 696 | 682
20х1,5 мм | 849 | 832
10х2,5 мм; 12х2,5 мм | 1022 | 989
14х2,5 мм | 1169 | 1121
24х2 мм | 1175 | 1134
28х2 мм | 1354 | 1308
Трубки резиновые НО-681НТА, ТУ 381051959-90
Вес, кг | Цена
до 15 кг | метраж
от 15 кг и больше | 1949

## силикон
Пластина силиконовая, ТУ 38 105 1959-90 | [6 empty] | Пластина пористая силиконовая, ТУ 2500-02300152106-00
Размер | ИРП 1266 | ИРП 1265 | 5Р 129/ 14Р 2 | ИРП 1338 | ИРП 1267 | ИРП 1354 | Размер | Цена/ 1 м.п. | Ширина | Минимум
250х250х1 мм | 1064 | [5 empty] | 3 мм | 26050 | 1200 мм | 500 мм
300х300х0,5 мм (250х250 мм), (200х290х1,5мм) | 1672 | 1672 |  | 1672 | 5060 |  | 5 мм | 43411 | 1200 мм | 500 мм
300х300х1 мм | 1198 | 1198 |  | 1198 | 4973 | 4973 | 8 мм | 69444 | 1200 мм | 500 мм
300х300х1,5 мм | 2010 | 2010 |  | 2010 | 6471 | 6471
300х300х2 мм | 1805 | 1805 |  | 1805 | 9235 | 9235 | Шнуры пористые силиконовые, ТУ 2500-023-00152106-00
300х350х2 мм | 1805 |  |  | 1805 | 11287 |  |  | от 5 м.п. | от 10 м.п. | от 40 м.п.
300х300х2,5 мм | 6116 | 6116 |  | 6116 |  |  | Ø 3 мм, 4 мм |  | 466 | 461
300х300х3 мм | 2010 | 2010 |  | 2010 | 13889 | 13889 | Ø 5 мм |  | 581 | 570
300х300х4 мм |  | 2255 |  | 2255 |  |  | Ø 6 мм |  | 594 | 582
300х300х5 мм |  | 2800 |  |  |  |  | Ø 7 мм |  | 621 | 608
300х300х6 мм |  | 3364 |  |  |  | 27778 | Ø 8 мм |  | 753 | 735
300х300х8 мм |  | 4180 |  | 4180 |  |  | Ø 9 мм |  | 843 | 823
400х400х2 мм |  |  |  |  | 15117 |  | Ø 11 мм; 12 мм | 1181 | 1136 | 1103
400х400х3 мм |  |  |  |  | 22675 |  | Ø 14 мм | 1300 | 1278 | 1241
400х400х4 мм |  |  |  |  | 30234 |  | Ø 15 мм | 1430 | 1370 | 1323
400х400х6 мм |  | 4864 |  |  |  |  | Ø 16 мм | 1522 | 1468 | 1396
500х500х1 мм | 3470 | 3470 |  | 3470 |  |  | Ø 18 мм | 1560 | 1502 | 1452
500х500х2 мм | 4519 | 4519 | 4519 | 4519 |  |  | Ø 20 мм | 1732 | 1670 | 1599
500х500х3 мм | 3853 | 3853 | 3853 | 3853 |  |  | 4х12 мм, 5х9 мм |  | 724 | 704
500х500х4 мм | 5065 | 5065 | 5065 | 5065 | 21146 |  | 4х15 мм; 5х13 мм |  | 899 | 885
500х500х5 мм | 6241 | 6241 | 6241 | 6241 |  |  | Ø 10 мм; 8х10 мм |  | 989 | 961
500х500х6 мм |  |  |  | 7702 |  |  | 5х20 мм; 10х10 мм | 1296 | 1244 | 1198
500х500х8 мм |  |  |  | 10127 |  |  | 8х16 мм, 10х12 мм; 5х25 мм | 1493 | 1434 | 1397
500х500х9 мм |  |  |  | 11421 |  |  | 5х30 мм; 10х15 мм; 8х20 мм | 1799 | 1722 | 1680
500х500х10 мм |  |  |  | 13262 |  |  | 12х15 мм | 1960 | 1877 | 1814
500х500х12 мм |  |  |  | 15864 |  |  | 5х50 мм; 10х20 мм; 10х25 мм | 2737 | 2629 | 2540
500х500х15 мм |  |  |  | 20393 |  |  | 10х30 мм; 12х25 мм; 16х18 мм | 2802 | 2689 | 2590
500х500х20 мм |  |  |  | 26981 |  |  | 10х40 мм; 15х20 мм; 15х25 мм | 3083 | 2955 | 2879
520х520х20 мм |  |  |  | 29139 |  |  | 25 мм; 10х50 мм; 20х20 мм | 3360 | 3280 | 3182
500х500х25 мм |  |  |  | 33723 |  |  | 25х25 мм; 15х40 мм | 3507 | 3460 | 3317
500х500х30 мм |  |  |  | 40460 |  |  | 20х35 мм | 3849 | 3776 | 3630
1000х1000х3 мм |  |  |  | 22059
1000х1000х4 мм |  |  |  | 29412 |  |  | Шнуры пористые силиконовые, цена за кг
1000х1000х5 мм |  |  |  | 36765 |  |  | Вес, кг | Цена/кг
1000х1000х6 мм |  |  |  | 44118 |  |  | до 2 кг | метраж
1000х1000х7 мм |  |  |  | 51471 |  |  | от 2 кг | 7026
1000х1000х8 мм |  |  |  | 58824
1000х1000х10 мм |  |  |  | 73530 |  |  | Губка ВРП-1, ТУ 38105673-74
1000х1000х12 мм |  |  |  | 84029 |  |  | Размеры | Цена/шт | Вес
[7 empty] | 500х500х5 мм | 8407 | 400 гр
Пластина силиконовая рулонная, ТУ 2534-022-00152106-00 | [6 empty] | 500х500х10 мм | 15049 | 800 гр
Размер | Цена/ 1 м.п. | От 5 м.п | Ширина | Минимум |  |  | 500х500х15 мм | 23285 | 1200 гр
1 мм | 9097 | 8873 | 1200 мм | 500 мм |  |  | 400х400х5 мм | 5379 | 400 гр
1,5 мм | 11747 | 11503 | 1200 мм | 500 мм |  |  | 400х400х10 мм | 9631 | 840 гр
2 мм | 12735 | 12443 | 1200 мм | 500 мм
3 мм | 19102 | 18519 | 1200 мм | 500 мм |  |  | Пластина ИРП 1287 (фторкаучук)
4 мм | 25468 | 24570 | 1200 мм | 500 мм |  |  | Размер | Цена/шт
5 мм | 31836 | 30752 | 1200 мм | 500 мм |  |  | 300х300х1 мм | 4419
6 мм | 38203 | 36908 | 1200 мм | 500 мм |  |  | 300х300х1,5 мм | 5749
2 мм полупрозрачная | 15281 | 14763 | 1200 мм | 500 мм |  |  | 300х300х2 мм | 8206
3 мм полупрозрачная | 22922 | 22040 | 1200 мм | 500 мм |  |  | 300х300х3 мм | 12308
4 мм полупрозрачная | 30562 | 30051 | 1200 мм | 500 мм |  |  | 300х300х4 мм | 16361
5 мм полупрозрачная | 38203 | 37433 | 1200 мм | 500 мм |  |  | 400х400х3 мм | 15152
[7 empty] | 400х400х4 мм | 18814
Пластина силиконовая полупрозрачная, ТУ 2500-281-00152.106-98
Размер | От 1 шт | [5 empty] | Пластина ИРП 1285 | (силикон, наполненный фторопластом, +300С)
300х300х1 мм | 1336 | [5 empty] | 250х250х1 | 30860
300х300х1,5 мм | 2244 | [5 empty] | 300х300х2 | 32184
300х300х2 мм | 2335
300х300х3 мм | 2592 | [5 empty] | Фторопласт Ф4С15
300х300х4 мм | 4668 | [5 empty] | 310х310х3 мм | 1557
350х350х5 мм | 5628
Трубки силиконовые пористые, ТУ38 1051816-87
Минимальная партия 10 м.п. |  | 5 м.п. | 10 м.п. | 40 м.п.
5х5 мм |  | 849 | 825 | 809
10х10 мм |  | 1684 | 1636 | 1605
Шнуры силиконовые, ТУ 38 105 1959-90
Минимальная партия 10 м.п. |  | от 5 м.п. | от 10 м.п. | от 40 м.п.
2 мм |  |  | 326 | 320
3мм; 4 мм; 3х3 мм; 3х4 мм |  |  | 291 | 285
5 мм; 6 мм; 3х5 мм; 3х6 мм; 3х7 мм; 4х4 мм; 4х5 мм; 4х6 мм; 5х5 мм |  |  | 358 | 348
3х8 мм; 3х10 мм; 4х8 мм; 5х6 мм; 6х6 мм |  |  | 456 | 445
7 мм; 8 мм; 3х15 мм; 4х10 мм; 5х7 мм; 5х8 мм; 5х10 мм; 6х8 мм; 7х7 мм |  |  | 561 | 544
9 мм; 10 мм; 4х12 мм; 6х9 мм; 6х10 мм; 6х12 мм; 7х9 мм; 8х8 мм |  |  | 665 | 633
11 мм; 4х20 мм; 6х14 мм;8х10 мм; 9х9 мм |  |  | 722 | 697
12 мм; 7х12 мм; 8х12 мм; 10х10 мм; 5х20 мм |  |  | 785 | 758
7х15 мм; 8х15 мм; 10х12 мм; 11х11 мм |  | 860 | 828 | 775
14 мм; 7х20 мм; 9х15 мм; 10х15 мм; 12х12 мм |  | 1110 | 1096 | 1039
8х20 мм, 9х20 мм |  | 1248 | 1234 | 1175
16 мм; 10х20 мм, 12х15 мм, 14х14 мм; 5х40 мм |  | 1376 | 1359 | 1231
5х50 мм; 12х20 мм; 15х15 мм; 15х18 мм; 18 мм |  | 1558 | 1539 | 1469
20 мм; 15х20 мм; 16х16 мм |  | 1730 | 1708 | 1634
22 мм; 18х18 мм |  | 1866 | 1841 | 1782
32 мм |  | 3580
Трубки силиконовые, ТУ38 1051816-87
Минимальная партия 10 м.п. |  | 5 м.п. | 10 м.п. | 40 м.п.
2х1 мм; 2,5х0,8 мм; 3х0,8 мм; 4х0,8 мм; 5х0,8 мм; 6х0,8 |  |  | 332 | 322
3х1 мм; 4х1 мм; 5х1 мм; 6х1 мм; 7х0,8 мм; 7х1 мм; 8х0,8 |  |  | 270 | 262
3х1,5 мм: 4х1,5 мм; 5х1,5 мм; 6х1,5 мм; 8х1 мм; 9х0,8 мм; 9х1 мм; 10х0,8 мм; 10х1 |  |  | 316 | 309
1х0,7мм;2х0,7 мм; 2х3 мм; 3х0,5 мм;3х2 мм;4х0,5 мм;4х2 мм;5х0,5 мм; 5х2 мм; 6х2 мм;7х1,5 мм; 7х2 мм; 8х1,5 мм; 9х1,5 мм; 10х1,5 мм; (10х1,5 полупрозрачная); 11х1 мм; 12х1 мм |  |  | 390 | 378
4х3 мм;5х3 мм;6х3 мм; 7х0,6 мм; 8х0,6 мм; 8х2 мм;9х2 мм; 10х2 мм; 11х1,5 мм; 11х2 мм; 12х1,5 мм; 12х2 мм; 14х1 мм; 19х1 мм |  |  | 456 | 445
10х0,6 мм; 13х1,5 мм; 13х2 мм; 14х1,5 мм; 14х2 мм;15х1,5 мм;15х2 мм; 16х1,5 мм; 16х2 мм |  |  | 602 | 582
17х2 мм;18х1,5 мм;18х2 мм; 19х2; 20х2 мм, 20х2,5 мм; 26х1,5 |  |  | 713 | 689
7х3 мм; 8х3 мм;9х3 мм;10х3 мм; 11х3 мм; 21х1 мм |  |  | 785 | 758
8х4 мм; 9х4; 12х3 мм; 12х4 мм; 14х3 мм; 15х3 мм; 16х3 мм; 17х3 мм; 22х1,5 мм; 21х2 мм; 22х2 мм; 23х2 мм; 24х1,5 |  | 983 | 973 | 929
8х5 мм; 10х4 мм; 18х3 мм; 19х3 мм; 20х3 мм; 24х2 мм; 24х2,5 мм; 25х2 мм; 27х1,5 мм |  | 1314 | 1296 | 1240
14х4 мм; 16х4 мм; 18х4 мм; 25х2,5 мм; 25х3 мм; 26х2,5 мм; 27х2,5 мм; 28х2 мм; 29х2 мм; 30х2 мм |  | 1533 | 1517 | 1455
16х5 мм; 19х4 мм; 22х3 мм; 32х2,5 мм; 20х4 мм; 21х4 мм; 22х4 мм |  | 1849 | 1823 | 1748
24х4 мм; 25х4 мм |  | 2076 | 2046 | 2012
27х4 мм; 28х4 мм; 30х4 мм |  | 2252 | 2220 | 2125
32х4 мм; 34х4 мм |  | 2606 | 2577 | 2486
38х4 мм; 40х4 мм |  | 3041 | 2995 | 2883
50х5 мм |  | 5502 | 5429 | 5317
Трубки и шнуры силиконовые, цена за кг
Вес, кг | Цена/кг
до 2 кг | метраж
от 2 кг | 5313

## СПЕЦ
Размер | ИРП 2021 | ИРП 2025 | ИРП 3012 | ИРП 2045 | ИРП 1118
250х250х1 мм | 2260 | 1174
250х250х1,5 мм | 2770 | 1230 | 1230
250х250х2 мм |  | 1309
250х250х3 мм |  |  |  |  | 3980
300х300х1 мм | 2318 | 1231 | 1231 | 1231 | 1980
300х300х1,5 мм | 2840 | 1296 | 1296 | 1296 | 2346
300х300х2 мм | 3430 | 1353 | 1353 | 1353 | 2874
300х300х3 мм | 4985 | 1556,00 р | 1556 | 1556 | 4421
400х400х1 мм |  | 2188
400х400х2 мм | 6097 | 2405
400х400х3 мм | 5695
400х400х4 мм
500х500х3 мм |  |  | 1556
500х500х4 мм |  | 4390 | 4390 | 4390 | 8780
500х500х5 мм | 11267 | 4507 | 4507 |  | 10975
500х500х6 мм | 12910 | 5408 | 5408 | 5408 | 11360
500х500х8 мм | 22473 | 6420 | 6420 | 6420 | 18146
500х500х10 мм |  | 7800 | 7800
Рулонные пластины ИРП 2025 | [5 empty] | Рулонные пластины 3826С НТА
|  | минимум | [5 empty] | минимум
1 | 1935 | 3 кг |  |  |  | 1 | 1454 | 3 кг
1.5 | 1935 | 3 кг |  |  |  | 2 | 1454 | 3 кг
2 | 1935 | 3 кг |  |  |  | Меньше 30 кг цена 2225,00 руб/кг
3 | 1935 | 4 кг
4 | 1935 | 6 кг
5 | 1935
6 | 1935
Меньше 30 кг цена 2225,00 руб/кг

## пористая
Шнур пористый круглый, ТУ 38.105 1902-89
Размеры | от 10 м.п. | 40 м.п.
Ø 5 мм, 6 мм, 7мм, 8мм | 163 | 153
Ø 3 мм; 4 мм; 9 мм; 10 мм; 11 мм; 12 мм | 209 | 196
Ø 14 мм, 13 мм; 15 мм | 242 | 229
Ø 16 мм; 17 мм | 307 | 288
Ø 18 мм; 19 мм; 20 мм, 22 мм | 340 | 318
Ø 25 мм | 391 | 366
Ø 28 мм; 30 мм | 460 | 431
Профиль пористый прямоугольного сечения, ТУ 38.105 1902-89
Минимальная партия 10 м.п. | от 10 м.п. | 40 м.п.
4х4 мм; 4х8 мм;10х10 мм; 10х12; 10х14 мм; 10х15 мм 10х5 мм; 12х12 мм; 3,5х12 мм; 3х15 мм; 5х15 мм; 5х20 мм; 5х25 мм; 6х12 мм; 6х6 мм; 6х20 мм; 7х7 мм; 8х10 мм; 8х12 мм; 8х14 мм; 8х16 мм; 8х6 мм; 8х8мм; 10х16мм | 219 | 204
2,5х4 мм; 10х18 мм; 10х20 мм; 10х25 мм; 12х15 мм; 12х18 мм; 13х17 мм; 12х25 мм; 14х15 мм; 16х16 мм; 4х40 мм; 5х40 мм, 8х20 мм; 8х25 мм; 9х28 мм; 30х6 мм; 15х15 мм | 274 | 260
5х60 мм; 8х32 мм; 10х32 мм; 6х40 мм; 10х40 мм; 12х30 мм; 14х20 мм; 14х24 мм; 14х32 мм; 15х20 мм; 15х25 мм; 15х28 мм; 16х18 мм | 306 | 286
12х40 мм; 16х22 мм; 18х25 мм; 20х20 мм; 20х25 мм; 22х25; 10х50 мм; 10х60 мм; 16х26 мм | 400 | 371
20х30 мм; 26х26 мм | 421 | 390
20х40 мм | 560 | 521
12х100 мм | 671 | 637
Автоклавная резина, ТУ 38.105867-90
Вес, кг | Цена
от 3 кг до 30 кг | 1552
от 30 кг и больше | 1437
Толщины от 14 мм дублированные минимум от 5 кг
Пластина пористая прессовая
2 группы 500х700 мм, 1 группы 690х690 мм ТУ 38.105867-90
Толщина | Вес/2 гр. | Вес/1 гр. | от 1 шт
3 | 1 |  | 379
4 | 1.3 |  | 483
5 | 1.6 | 1.35 | 604
6 | 2 | 1.4 | 754
8 | 2.6 | 2.05 | 980
10 | 3.2 | 2.35 | 1201
12 | 3.9 | 2.5 | 1425
14 | 4.5 | 2.85 | 1711
16 | 5.2 | 3.2 | 1936
18 | 5 | 4.05 | 2179
20 | 6.4 | 3.9 | 2399
25 |  | 4.22 | 3147
30 |  | 6.25 | 3776
35 |  | 7.3 | 4406
40 |  | 8.35 | 5034
50 |  | 10.4 | 6288
60 |  | 12.5 | 7548
Профиль и шнур пористый, ТУ 38.105 1902-89, цены в кг
до 15 кг | метраж
от 15 кг и больше | 1451

## трансформаторная
Полоса трансформаторная, ГОСТ 12855-77
Минимальная партия 10 м.п. | от 10 м.п. | от 40 м.п.
5х10 мм; 6х12 мм; 8х10 мм; 8х12 мм | 227 | 211
5х30 мм; 6х25 мм; 8х15 мм; 8х20 мм;10х10 мм;10х12 мм | 332 | 302
10х15 мм; 10х20 мм; 10х25 мм; 12х20 мм; 14х20 мм | 415 | 396
8х30 мм; 10х30 мм; 12х25 мм; 16х20 мм | 497 | 473
10х40 мм; 12х30 мм; 14х25 мм; 14х30 мм; 16х25 мм | 602 | 583
12х40 мм; 16х30 мм; 16х32 мм | 771 | 713
10х60 мм; 25х25 мм; 16х40 мм | 986 | 907
Пластина трансформаторная, ГОСТ 12855-77
Толщина, мм | Цена, кг | Ширина, мм
2 | 568 | 1200 мм
3 | 568 | 1200 мм
4 | 568 | 1200 мм
5 | 568 | 800 мм
6 | 568 | 1200 мм
8 | 568 | 1200 мм
10 | 568 | 1200 мм
12 | 568 | 800 мм,1000 мм
Меньше 40 кг - 593,00 руб
| от 1 шт | от 10 шт
600х600х16 | 6853 | 6760
700х700х20 | 11674 | 11580
Полоса трансформаторная, ГОСТ 12855-77
до 15 кг | метраж
от 15 кг и больше | 635

## рукава
Рукава напорные с нитяным усилением, ГОСТ 10362-76 |  | Рукава напорные c текстильным каркасом, ГОСТ 18698-79 Рукава ХЛ + 25% к цене | [7 empty] | Рукава охлаждения ТВЧ генераторов ТУ 38105748-86
Размер, вн. Ø х нар. Ø(мм) - раб. давление (Атм) | Цена, от 50 м.п/от 10 м.п. | Тип В (II) - вода тех.,КЩ | 6,3 Атм | 10 Атм | 16 Атм | Тип Ш (VIII) - абразив | 6,3 Атм | 10 Атм | 16 Атм | D, мм | L, м | 3 атм | 6,3 атм | 10 атм
3,2х10,5-1,6; 4х11,5-1,6 | 234,00/246,00р | В(II)-10-10-22-У |  | 265 |  | Ш(VIII)-18-32-У | 745 | 828 | 910 | 10 | 2.5 | 852 | 917 | 1214
6х14-1,6; 8х15,5-10 | 209,00/215,00р | В(II)-10-12-23-У |  | 300 |  | Ш(VIII)-20-36-У | 828 | 919 | 1010 | 13 | 10 | 1167 | 1120 | 1282
10x18,5-16 | 237,00/249,00р | В(II)-16-27-У | 440 | 489 | 538 | Ш(VIII)-25-41-У | 1034 | 1149 | 1264 | 16 | 10 | 1364 | 1467 | 1578
12х20-16 | 241,00/253,00р | В(II)-18-29-У | 495 | 549 | 603 | Ш(VIII)-32-49-У | 1332 | 1472 | 1622 | 18 | 10 | 1535 | 1650 | 1775
14х23-16 | 256,00/269,00р | В(II)-20-31-У | 549 | 610 | 670 | Ш(VIII)-38-57-У | 1383 | 1535 | 1705 | 20 | 10 | 1727 | 1857 | 1997
16х25-16 | 171,00/180,00р | В(II)-25-38-У | 688 | 764 | 865 | Ш(VIII)-50-71-У | 2360 | 2596 | 2856 | 25 | 10 | 2136 | 2297 | 2471
18x27-16 | 313,00/329,00р | В(II)-32-45-У | 880 | 978 | 1075 | Ш(VIII)-10-63-82-У |  | 1539 |  | 27 | 2 | 2303 | 2476 | 2663
20х29-16 | 333,00/350,00р | В(II)-38-51-У | 1113 | 1160 | 1275 | Ш(VIII)-75-92-У | 4451 | 4894 | 5384 | 32 | 10 | 2452 | 2637 | 2836
22х32-1,47 бухта 45 м.п. от 10 м.п. | 370,00/389,00р | В(II)10-40-53-У |  | 884 |  | Тип Г (IV) -газы | 6,3 Атм | 10 Атм | 16 Атм | 38 | 10 | 3242 | 3485 | 3748
25х35-16 | 407,00/428,00р | В(II)-42-55-У |  |  |  | Г(IV)-10-10-22-У |  | 300 |  | 42 | 10 | 3582 | 3852 | 4143
27х36,5-0,49 по 10 м.п. | 529,00/546,00р | В(II)-50-64-У | 1653 | 1836 | 2020 | Г(IV)-10-10-22-ХЛ |  | 365 |  | 50 | 10 | 4265 | 4587 | 4932
30х39-0,29 по 10 м.п. | 566,00/585,00р. | В(II)-65-83-У |  |  |  | Г(IV)-10-12-23-У |  | 331 |  | 65 | 4,1 (от 8м.п.) | 5546 | 5962 | 6412
32x43-16 | 569,00/589,00р. | Тип Б (I) - бензин, масла | 6,3 Атм | 10 Атм | 16 Атм | Г(IV)-16-28-У | 595 | 660 | 725
38х49-16 | 738,00/766,00р. | Б(I)-10-22-У |  | 300 |  | Г(IV)-18-31 У | 669 | 743 | 817 | ТВЧ - токи высокой частоты
40x51,5-16 | 743,00/761,00р. | Б(I)-12-23-У |  | 331 |  | Г(IV)-20-33-У | 743 | 825 | 908 | Вакуумная резина с ниткой
42x55-1,47 | 898,00/924,00р. | Б(I)-16-27-У | 487 | 540 | 594 | Г(IV)-25-40-У | 929 | 1032 | 1134 | Минимальная партия 10 м.п., кроме д. 65мм
50x60-6 | 843,00/866,00р. | Б(I)-18-29-У | 548 | 608 | 668 | Г(IV)-32-47-У | 1087 | 1207 | 1340
60х73-0,49 цена от 18 м.п./кратно 6 м.п. | 1481,00/1535,00р. | Б(I)-20-31-У | 608 | 675 | 743 | Г(IV)-38-53-У | 1289 | 1432 | 1575 | По ТУ только 3 атм
65х77,5-0,29 цена от 18 м.п/кратно 6 м.п. | 1647,00/1664,00р. | Б(I)-25-38-У | 760 | 844 | 929 | Г(IV)-50-69-У | 2392 | 2657 | 2951
68х78-0,98 цена от 20 м.п./кратно 10 м.п. | 1656,00/1672,00р | Б(I)-32-45-У | 883 | 980 | 1078 | Г(IV)-65-86-У |  | 1787 |  | Рукава дюритовые ТУ 0056016-87
70х82,5-0,29 цена от 16 м.п./кратно 4 м.п. | 1738,00/1752,00р. | Б(I)-38-51-У | 1048 | 1164 | 1280 | Тип Пар 2 - нас. пар | 8 Атм | нет | нет | Внутренний Диаметр, м |  | Давление
76х91-0,98 цена от 18 м.п./ кратно 6 м.п. | 1765,00/1806,00р. | Б(I)-10-40-53-У |  | 955 |  | Пар 2(Х)-8-16-36-У | 942 |  |  | (40-У-..-..) |  | 7 атм | 13 атм
90х104-0,29 цена от 10 м.п. /кратно (от) 5 м.п. | 1865,00/1917,00р. | Б(I)-50-68-У | 1856 | 2062 | 2287 | Пар 2(Х)-8-18-38-У | 1060 |  |  | 4 (мин 10 м) по 2,5 м.п. |  | под заказ | 220
100х113-1,0 цена от 18 м.п./ кратно 6 м.п. | 2741,00/2768,00р. | Б(I)-10-65-83-У |  | 1623 |  | Пар 2 (Х) 8-25-46-У | 1473 |  |  | 6 ( мин 12 м) |  | под заказ | 259
Рукава длинномерные поливочные, ТУ 2554-002-22465588-2008 |  | Б(I)-10-75-89-У |  | 1732 |  | Пар 2 (Х) 8-32-56-У | 1695 |  |  | 8 ( мин 12 м) |  | под заказ | под заказ
Размер, вн. Ø / P ( бухты по 50 м.п.) | Цена, от 100 м.п/от 50 м.п. | Б(I)-10-100-118-У |  | 2376 |  | Пар 2(Х)-8-38-64-У | 2013 |  |  | 10 ( мин 12 м) |  | под заказ | под заказ
Ø 16 мм, 10 атм; 4 атм ( бухты по 50 м.п.) | 133,00/139,00р. | Б(I)-10-38-51-ХЛ |  | 789 |  | Пар 2(Х)-8-50-80-У | 3072 |  |  | 12 ( мин 12 м) |  | под заказ | под заказ
Ø 18 мм, 10 атм; 4 атм ( бухты по 50 м.п.) | 146,00/153,00р. | Б(I)-6,3-50-62-ХЛ |  | 885 | [5 empty] | 14 ( мин.10 м) |  | под заказ | под заказ
Ø 20 мм, 10 атм; 4 атм ( бухты по 50 м.п.) | 154,00/162,00р. | Тип ВГ (III) - горячая вода | 6,3 Атм | 10 Атм | 16 Атм |  |  |  |  | 16 ( мин.10 м) |  | под заказ | под заказ
Ø 25 мм, 10 атм ( бухты по 45 м.п.) | 222,00/233,00р. | ВГ(III)-10-10-22У |  | 310 | [5 empty] | 18 ( мин. 10 м) |  | под заказ | под заказ
Рукава для газовой сварки и резка металла, ГОСТ 9356-75 |  | ВГ(III)-10-12-23У |  | 331 | [5 empty] | 20 ( мин. 10 м) |  | под заказ | под заказ
Размер, тип(1- ацителен,пропан; 2 - жидкое топливо; 3-кислород)/ вн. Ø /P | Цена, от 150 м.п/от 50 м.п. | ВГ(III)-16-28У | 528 | 585 | 650 |  |  |  |  | 22 ( мин. 10 м) |  | под заказ | под заказ
Рукав газосварочный 1-6-6,3 ( бухты по 50 м.п.) | 65,00/68,00р. | ВГ(III)-18-31У | 643 | 714 | 785 |  |  |  |  | 25 ( мин.10 м) |  | под заказ | под заказ
Рукав газосварочный 2-6,3-6,3 ( бухты по 50 м.п.) | 106,00/111,00р. | ВГ(III)-20-33У | 715 | 794 | 882 |  |  |  |  | 27 ( мин. 10 м) |  | под заказ | под заказ
Рукав газосварочный 3-6-2,0 ( бухты по 50 м.п.) | 106,00/111,00р. | ВГ(III)-25-40У | 890 | 989 | 1098 |  |  |  |  | 30 ( мин. 10 м) |  | под заказ | под заказ
Рукав газосварочный 1-9-6,3 ( бухты по 50 м.п.) | 106,00/111,00р. | ВГ(III)-32-47У | 1117 | 1240 | 1364 |  |  |  |  | 32 ( мин. 10 м) |  | под заказ | под заказ
Рукав газосварочный 2-9-6,3 ( бухты по 50 м.п.) | 125,00/131,00р. | ВГ(III)-38-53У | 1327 | 1473 | 1619 |  |  |  |  | 38 ( мин. 10 м) |  | под заказ | под заказ
Рукав газосварочный 3-9-2,0 ( бухты по 50 м.п.) | 112,00/117,00р. | ВГ(III)-10-50-69У |  | 1078 | [5 empty] | 40 ( мин. 10 м) |  | под заказ | под заказ
Рукав газосварочный 1-12-6,3 ( бухты по 50 м.п.) | 154,00/162,00р. | ВГ(III)-6,3-65-83-ХЛ |  | 2039 | [5 empty] | 42 ( мин.10 м) |  | под заказ | под заказ
Рукав газосварочный 2-12-6,3 ( бухты по 50 м.п.) | 154,00/162,00р. | ВГ(III)-6,3-75-У |  | 1778 | [5 empty] | 50 ( мин. 10 м) |  | под заказ | под заказ
Рукав газосварочный 3-12-2,0 ( бухты по 50 м.п.) | 154,00/162,00р. | [8 empty] | 54 ( мин. 10 м) |  | под заказ | под заказ
Рукава напорно-всасывающие, ГОСТ 5398-76 (4 м.п./5 атм), РАСПРОДАЖА | [9 empty] | 58 ( мин. 10 м) |  | под заказ | под заказ
вн. Ø 32 мм Вода | 244 | [8 empty] | 60 ( мин.10 м) |  | под заказ | под заказ
вн. Ø 38 мм Вода | 279
вн. Ø 65 мм Вода | 498
вн. Ø 65 мм Бензин | 634

## п образн
Профиля резиновые на метраж |  |  | Профиля силиконовые на метраж
Типы и размеры | от 10 м.п. | от 40 м.п. | Типы и размеры | от 10 м.п. | от 40 м.п.
Резиновый Г-образный профиль, размеры 12х7х5 мм | 277 | 263 | Силиконовый Е-образный профиль, размеры 22х18х20 мм | 1182 | 1124
Резиновый Г-образный профиль, размеры 25х20х3 мм | 424 | 393 | Силиконовый Ю-образный профиль, размеры 13х15х8х12 мм | 460 | 441
Резиновый Г-образный профиль, размеры 30х30х6 мм | 984 | 965 | Силиконовый Т-образный профиль, размеры 11х10,5х1 мм | 274 | 267
Резиновый Е-образный профиль, размеры 15х15х3 мм | 424 | 393 | Силиконовый Т-образный профиль, размеры 25х20х5 мм | 855 | 829
Резиновый Т-образный профиль, размеры 22х8х3х8 мм | 311 | 299 | Силиконовый профиль Ёлочка с трубкой, размеры 12,5х25х16 мм | 1182 | 1124
Резиновый Т-образный профиль, размеры 20х25х3 мм | 424 | 393 | Силиконовый D-образный профиль, размеры 12х10х4х2,5 мм | 694 | 682
Резиновый Т-образный профиль, размеры 20х9х3х9 мм | 508 | 496 | Силиконовый D-образный профиль, размеры 13,5х14,5х4х2 мм | 768 | 740
Резиновый Т-образный профиль, размеры 54х40х4 мм | 791 | 774 | Силиконовый D-образный профиль, размеры 17х22х2х2 мм | 768 | 740
Резиновый Ю-образный профиль, размеры 11х18х12х16 мм | 448 | 415 | Силиконовый D-образный профиль, размеры 11х20х9х2,5 мм | 855 | 829
Резиновый Р-образный профиль, размеры 3,4х1,8х28х1,8 мм | 277 | 263 | Силиконовый D-образный профиль, размеры 20х16х7х2 мм | 932 | 893
Резиновый Р-образный профиль, размеры 9х2х24х2 мм | 382 | 355 | Силиконовый Р-образный профиль, размеры 2,5х1,5х20х1,5 мм | 274 | 267
Резиновый Р-образный профиль, размеры 7х3х33х3 мм | 424 | 393 | Силиконовый Р-образный профиль, размеры 3,5х2х25х2,5 мм | 460 | 441
Резиновый Р-образный профиль, размеры 6х4х45х4 мм | 448 | 415 | Силиконовый Р-образный профиль, размеры 4х2х31х2,5 мм | 676 | 641
Резиновый Р-образный профиль, размеры 7х4,5х40х4 мм | 448 | 415 | Силиконовый Р-образный профиль, размеры 7,5х1,5х28х2,5 мм | 768 | 727
Резиновый Р-образный профиль, размеры 10х1х35х1,25 мм | 424 | 393 | Силиконовый Р-образный профиль, размеры 8,5х2х30х3,5 мм | 933 | 896
Резиновый Р-образный профиль, размеры 10х5х40х5 мм | 471 | 436 | Силиконовый Р-образный профиль, размеры 10,5х3,5х33х2 мм | 1182 | 1124
Резиновый Р-образный профиль, размеры 12х2х35х2 мм | 423 | 393 | Силиконовый Р-образный профиль, размеры 5х4х28х3 мм | 2174 | 2063
Резиновый Р-образный профиль, размеры 12х4х45х4 мм | 448 | 415 | Силиконовый Р-образный профиль, размеры 9х3х35х3 мм | 2174 | 2063
Резиновый Р-образный профиль, размеры 12,5х2х45х2 мм | 424 | 393 | Силиконовый Р-образный профиль, размеры 14,5х2,5х40х3,5 мм | 2174 | 2063
Резиновый Р-образный профиль, размеры 25х2,5х45х4 мм | 583 | 540 | Силиконовый Р-образный профиль, размеры 11,5х3,5х41х4 мм | 2174 | 2063
Резиновый Р-образный профиль, размеры 5х5,5х62х6 мм | 655 | 601 | Силиконовый Р-образный профиль, размеры 50х4х85х4 мм | 3289р. (1 м.п.) кратно 1,2 м.п.
Резиновый Р-образный профиль, размеры 15х5,5х62х6 мм | 678 | 644 | Силиконовый П-образный профиль под стекло 2 мм (9х1) | 335 | 323
Резиновый D-образный профиль, размеры 12х11х4х2 мм | 271 | 258 | Силиконовый П-образный профиль под стекло 2,5 мм (8,5х1,5) | 335 | 323
Резиновый D-образный профиль, размеры 18х14х4х2 мм | 424 | 393 | Силиконовый П-образный профиль под стекло 3 мм (13,4х2) | 335 | 323
Резиновый D-образный профиль, размеры 25х18х4х4 мм | 566 | 526 | Силиконовый П-образный профиль под стекло 4,5 мм (13,8х1,4) | 447 | 427
Резиновый D-образный профиль, размеры 14х13х3х3 мм | 566 | 526 | Силиконовый П-образный профиль под стекло 5 мм (11х2,5) | 447 | 427
Резиновый D-образный профиль, размеры 15х12х3х3 мм | 566 | 526 | Силиконовый П-образный профиль под стекло 6 мм (18,7х4,5) | 596 | 577
Резиновый D-образный профиль, размеры 20х14х4х4 мм | 849 | 791 | Силиконовый П-образный профиль под стекло 6,3 мм (10х1,5) | 596 | 577
Пористый D-образный профиль, размеры 15х17х3х2 мм | 181 | 172 | Силиконовый П-образный профиль под стекло 10 мм (15,6х2,2) | 856 | 821
Пористый D-образный профиль, размеры 15х14х5х1,5 мм | 192 | 183
Пористый самоклеющийся D-образный профиль, размеры 11х10х3х1 мм | 216 | 210
Резиновый Н-образный профиль, НТ-9 | 235 | 222 | Силиконовый профиль, цена за кг
Резиновый Н-образный профиль, НТ-10 | 311 | 299 | Вес, кг | Цена/кг
Резиновый Н-образный профиль, НТ-8 (замок) | 70 | 65 | до 2 кг | метраж
Резиновый П-образный профиль под стекло 1 мм (9х2,5) | 284 | 271 | от 2 кг | 5313
Резиновый П-образный профиль под стекло 2 мм (10х2) | 198 | 190
Резиновый П-образный профиль под стекло 2 мм (12х1,5) | 198 | 190
Резиновый П-образный профиль под стекло 3 мм (9х1,5) | 198 | 190
Резиновый П-образный профиль под стекло 4 мм (11х2,5) | 198 | 190
Резиновый П-образный профиль под стекло 4 мм (14х2,5) | 198 | 190
Резиновый П-образный профиль под стекло 4 мм (20х3) | 198 | 190
Резиновый П-образный профиль под стекло 5 мм (14х2) | 237 | 224
Резиновый П-образный профиль под стекло 5 мм (14х3) | 237 | 224
Резиновый П-образный профиль под стекло 6 мм (14х2,5) | 237 | 224
Резиновый П-образный профиль под стекло 6 мм (19х4) | 237 | 224
Резиновый П-образный профиль под стекло 8 мм (10х2) | 284 | 271
Резиновый П-образный профиль под стекло 8 мм (16х4) | 284 | 271
Резиновый П-образный профиль под стекло 10 мм (18х4) | 284 | 271
Резиновый П-образный профиль под стекло 10 мм (20х3) | 284 | 271
Резиновый П-образный профиль под стекло 12 мм (16х6) | 396 | 384
Резиновый П-образный профиль под стекло 14 мм (21х4) | 396 | 384
Пористый П-образный профиль под стекло 4 мм | 207 | 188
Профиля П, Р, D, Н, Е, Г, Т-образные резиновые, цена за кг
до 15 кг | метраж
от 15 кг и больше | 730
Профиль П-образный пористый, цена за кг
до 15 кг | метраж
от 15 кг и больше | 1598

## мембранка
Мембранное полотно
Размер | Цена за м.кв( min пар.2 м.кв)
от 0,2 мм; 0,3 мм; 0,4 мм; 0,5 мм; 0,8 мм, 0,9 мм; 1 мм; 1,2 мм; 1,5 мм; 1,8 мм | 3050
2,0 мм | 3736
0,6 мм; 2,5 мм; 3,0 мм | 4221
4,0 мм | 5579
0,7 мм; 5,0 мм | 7532
Мембранное полотно
Толщина, мм | Ширина, мм
0,2 мм | 800 мм
0,3 мм | 800 мм
0,4 мм | 800 мм
0,5 мм | 800 мм
0,6 мм | 800 мм
0,8 мм | 1000 мм
0,9 мм | 800 мм
1,0 мм | 1000 мм
1,2 мм | 1000 мм
1,5 мм | 1000 мм
1,8 мм | 990 мм
2,0 мм | 1000 мм
2,5 мм | 1000 мм
3,0 мм | 1000 мм
4,0 мм | 1000 мм
5,0 мм | 1000 мм

## клей и проч
Ткань асбестовая | от 2 м/кв
АТ-4 | 1853
АТ-5 | 2331
АТ-7 | 2380
Противоскользящий самоклеящийся угол
Размер | Цена/м.п. ( от 3 м.п.)
55х19х4,2 мм | 396
Противоскользящий ковёр ячеистый
Размер | Цена/шт
| 16 мм | 22 мм
400х600 мм | 388 | 549
500х1000 мм | 785 | 1133
800х1200 мм | 1480 | 2218
1500х1000 мм | 2306 | 3310
1000х2000 мм | 3694 | 5303
Крошка резиновая | Мешки по 25 кг |  | Крошка резиновая цветная | Мешки по 25 кг
0,8-1 мм | 66 |  | 1-2 мм | 161
1-2 мм | 58 |  | 2-4 мм | 161
2-4 мм | 58
2-4 мм (30 кг мешок) | 58
Клей для резино-технических изделий
Тип | Цена/кг | Цена/канистра
Клей 88 СА ТУ 2252-002-01874388-96 | 587 | 2348
Клей 88 НП (водостойкий) ТУ 38-105-540-76 | 621 | 2484
Лента транспортерная
Размер | Цена/м.п.
ширина 600 мм толщина 9 мм | 3355
ширина 800 мм толщина 9 мм | 4470
ширина 1000 мм толщина 9 мм | 5587
ширина 300 мм толщина 3-4 мм | 1147
Кольцо транспортировочное для кислородных баллонов
Размер | Цена/шт
212х280х35 | 555
Стопорное кольцо наружное
Размер | Цена/шт
35х1,7 мм | 6
Автодорожка |  | от 1 м.п. | от 10 м.п.
Автодорожка ширина 1350 мм "полосками" толщина 4 мм |  | 1566 | 1415
Автодорожка ширина 1200 мм "пятаками" толщина 4 мм |  | 1618 | 1540
Автодорожка ширина 1200 мм "полоски" толщина 4 мм |  | 1618 | 1540
Автодорожка ширина 1200 мм "ёлочка" толщина 5 мм |  | 1618 | 1540
Скребок
Размер | от 1 шт | от 30 шт
Скребок 500х250х40 мм, армированный стальным тросом 8 мм, 15 шт | 1296 | 1179
Скребок 500х250х40 мм, армирован стальным тросом 1 мм ТУ 22.19.20-002-27680750-2020 | 1296 | 1179
Скребок 1000х250х40 мм | 2592 | 2357
Скребок полиуретановый
Размеры, марка | Цена/шт
500х250х40, СКУ-7Л | 8747
Пластина антирикошетная
Размер | Цена/шт
Пластина антирикошетная для тиров и стрельбищ 500х500х43 мм (1 шт весит 8 кг) | 1124
ПСГ | Цена/кг
Пластина полиизобутиленовая ТУ 2294-001-73600328-2006 ПСГ толщ.2,5мм | 268

## хомуты, переходники
Хомуты
Размер, Ø | от 1 шт
Хомут червячный 8-16 | 20
Хомут червячный 10-16 | 20
Хомут червячный 12-20 | 23
Хомут червячный 12-22 | 23
Хомут червячный 16-25 | 27
Хомут червячный 20-32 | 38
Хомут червячный 25-40 | 48
Хомут червячный 40-60 | 64
Хомут червячный 50-70 | 69
Хомут червячный 60-80 | 72
Хомут червячный 120-140 | 105
Хомут усиленный 23-25 | 50
Хомут усиленный 26-28 | 56
Хомут усиленный 29-31 | 62
Хомут усиленный 32-35 | 69
Хомут усиленный 36-39 | 74
Хомут усиленный 40-43 | 74
Хомут усиленный 44-47 | 86
Хомут усиленный 48-51 | 93
Хомут усиленный 52-55 | 98
Хомут усиленный 56-59 | 98
Хомут усиленный 60-63 | 105
Хомут усиленный 64-67 | 110
Хомут усиленный 68-73 | 117
Хомут усиленный 74-79 | 122
Хомут усиленный 86-91 | 135
Хомут усиленный 92-97 | 144
Хомут усиленный 98-103 | 154
Хомут усиленный 104-112 | 162
Хомут усиленный 113-121 | 177
Хомут усиленный 122-130 | 191
Хомут усиленный 131-139 | 204
Переходники на рукава
Размер,Ø | от 1 шт | от 40 шт
16 мм | 327 | 285
18 мм | 340 | 296
20 мм | 359 | 312
25 мм | 462 | 402
32 мм | 536 | 466
38 мм | 654 | 569
50 мм | 832 | 724
63 мм | 1047 | 911
75 мм | 1250 | 1088
100 мм | 1714 | 1491

## полиуретан
Пластина полиуретановая |  | Стержень полиуретановый
Размеры, марка | от 1 шт | Размеры, марка | от 1 шт
500х500х2 мм, СКУ-ПФЛ 100 | 6355 | 11,5x500, СКУ-7Л | 1604
500х500х3 мм, СКУ-ПФЛ 100 | 5818 | 11х1000 С95 | 3203
500х500х4 мм, СКУ-ПФЛ 100 | 5488 | 20x500, СКУ-7Л | 1712
500х500х5 мм, СКУ-7Л | 3833 | 25x150, УНИКСПУР 1А083 | 1568
500х500х6 мм, СКУ-7Л | 4190 | 25x140, УНИКСПУР 1А083 | 1568
500х500х7 мм, СКУ-7Л | 5353 | 30x500, СКУ-7Л | 2174
500х500х8 мм, СКУ-7Л | 6334 | 35x400, Эласт 101 | 2372
500х500х9 мм, СКУ-7Л | 6422 | 40x500, СКУ-7Л | 2472
500х500х10 мм, СКУ-7Л | 7315 | 45x400, Эласт 101 | 2868
500х500х11 мм, СКУ-7Л | 8495 | 50x500, СКУ-7Л | 3219
500х500х12 мм, СКУ-7Л | 9267 | 55x400, Эласт 101 | 3360
500х500х13 мм, СКУ-7Л | 9442 | 55x400, РИНАПОЛ585 | 3360
500х500х14 мм, СКУ-7Л | 9504 | 60x500, СКУ-7Л | 3715
500х500х15 мм, Эласт-101Т | 11009 | 65x400, Эласт 101 | 4110
500х500х16 мм, СКУ-7Л | 11682 | 70x500, СКУ-7Л | 4427
500х500х17 мм, СКУ-7Л | 12199 | 75x400, Эласт 101 | 5237
500х500х18 мм, СКУ-7Л | 12519 | 75x500, СТАНПОЛ | 5237
500х500х20 мм, СКУ-7Л | 12713 | 80x500, СКУ-7Л | 6757
500х500х22 мм, СКУ-7Л | 12803 | 85x500, СТАНПОЛ | 7192
500х500х25 мм, Ринапол | 14534 | 85x400, Эласт 101 | 7192
500х500х28 мм, СКУ-7Л | 16688 | 90x500, СКУ-7Л | 7608
500х500х30 мм, СКУ-7Л | 18182 | 100x500, СКУ-7Л | 10768
500х500х35 мм, Эласт-101Т | 21227 | 120x500, СКУ-7Л | 16539
500х500х40 мм, Эласт-101Т | 27847 | 130x500, СКУ-7Л | 17900
500х500х45 мм, СКУ-7Л | 28984 | 150x500, СКУ-7Л | 22059
500х500х50 мм, Эласт-101Т | 30305 | 160x500, СКУ-7Л | 26805
500х500х50 мм, СКУ-7Л | 30305 | 180x500, СКУ-7Л | 30893
500х500х60 мм, СКУ-7Л | 36417 | 200x500, СКУ-7Л | 34414
1000х1000х3 мм, ПУ 80 | 26942
1000х1000х5 мм, СКУ-7Л | 14467 | Полоса полиуретановая
1000х1000х10 мм, СКУ-7Л | 28934 | Размеры, ширина х толщина | Цена/м.п. | от 5 м.п. | Мин.партия
1000х1000х15 мм, СКУ-7Л | 43400 | 410 х 0,5 мм | 3591 | 3388 | 1 м.п.
1000х1000х20 мм, СКУ-7Л | 57867 | 410 х 0,8 мм | 4591 | 4402 | 1 м.п.
|  | 410 х 1,0 мм | 4990 | 4768 | 1 м.п.
Пластина полиуретановая обувная |  | 400 х 2,0 мм | 7566 | 6126 | 1 м.п.
Размеры, марка | Цена/шт | 1000х1,5 мм | 16934 | 16524 | 0,5 м.п.
400х400х6, СТАНПОЛ | 3814 | 420х3,0 мм | 11349 | 11088 | 1 м.п.
|  | Твёрдость по Шору | 85-90 ед.
|  | Марка полиуретана | Твердость по Шору
|  | Эласт-101Т | 76-86 единиц по Шору
|  | ПУ-80 | 80 единиц по Шору
|  | CКУ-7Л | 80-85 единиц по Шору
|  | СКУ-ПФЛ 100 | 90-95 единиц по Шору
|  | СТАНПОЛ | 90-95 единиц по Шору
|  | УНИКСПУР 1А083 | 83 единицы по Шору
|  | РИНАПОЛ | 75-85 единиц по Шору
|  | А104Т (оранжевая полупрозрачная) | 83+/-3 единиц по Шору
|  | Э104Т (красная) | 82-87 единиц по Шору

## пищевая
Пластина пищевая, ГОСТ 17133-83, белая и чёрная
Толщина | Цена, руб/кг | Ширина, мм | Min партия
1 мм | 1076 | 700-1100 | 3 кг
1,5 мм | 1076 | 700-1100 | 3 кг
2 мм | 1076 | 700-1100 | 3 кг
3 мм | 1076 | 700-1100 | 4 кг
4 мм | 1076 | 700-1100 | 6 кг
5 мм | 1076 | 700-1100 | 7 кг
6 мм | 1076 | 700-1100 | 9 кг
8 мм | 11607 | 1000х1000 | 1 шт(10,4 кг)
10 мм | 14460 | 1000х1000 | 1 шт(13 кг)
12 мм | 17362 | 1000х1000 | 1 шт (15,6 кг)
14 мм | 20273 | 1000х1000 | 1 шт (18,2 кг)
16 мм | 23171 | 1000х1000 | 1 шт (20,8 кг)
20 мм | 28961 | 1000х1000 | 1 шт( 26 кг)
Меньше 30 кг цена 1118,00 руб/кг
Шнуры пищевые круглые, ГОСТ 6467-79
Размеры, Ø | от 10 м.п. | от 40 м.п. | от 80 м.п.
3,2мм; 4 мм | 215 | 194 | 183
5 мм; 6 мм | 275 | 248 | 236
7 мм; 8 мм | 375 | 338 | 317
10 мм | 443 | 429 | 420
Шнуры пищевые круглые, цена/кг
Вес, кг | Цена
до 15 кг | метраж
от 15 кг до 30 кг | 1163
от 30 кг и больше | 1095
Рукав напорный для пищевых веществ, ГОСТ 18698-79
Тип П (VII) - пищевые вещества | от 10 м.п.
Рукав напорный тип П (VII)-16-10-22-У | 179
Рукав напорный тип П (VII)-10-12-23-У | 394
Рукав напорный тип П (VII)-10-16-27-У | 552
Рукав напорный тип П (VII)-10-18-29-У | 670
Рукав напорный тип П (VII)-10-20-31-У | 748
Рукав напорный тип П (VII)-10-25-36-У | 964
Рукав напорный тип П (VII)-10-32-45-У | 1280
Рукав напорный тип П (VII)-10-38-51-У | 1634
Рукав напорный тип П (VII)-6,3-75-89-У | 4107

## шнур трубка
ШНУРЫ И ТРУБКИ 1-5С - отдельные таблички с актуальными ценами ниже под всеми остальными |  |  |  | Шнуры КРУГЛЫЕ и трубки резиновые по гост
|  |  |  | Тип | от 15 кг
Шнуры резиновые, ГОСТ 6467-79 |  |  |  | 1-1С | 489
Шнуры резиновые круглые | от 5 м.п. | от 10 м.п. | от 40 м.п. | 1-2С | 638
Ø 1,5 мм ( ТУ 2500-023-00149535-2000); 2 мм; 2,5 мм, 3 мм |  | 179 | 170 | 1-3С | 585
Ø 4 мм, 5мм |  | 116 | 110 | 1-4С | 770
Ø 6 мм; 7 мм; 8 мм, 9 мм; 10 мм; 11 мм; 12 мм |  | 194 | 182 | 1-1М; 1-1П; 1-2М; 1-2П; 1-3М | 1241
Ø 14 мм; 16 мм; 18 мм |  | 219 | 207 | 1-4М | 1615
Ø 20 мм; 22 мм |  | 275 | 259 | 1-5С | 1468
Ø 25 мм; 28 мм | 306 | 286 | 271 | Шнуры д 2 мм; 2,5 мм всех типов в килограммах - 1880 р.
Ø 32 мм | 401 | 382 | 362 | Трубки 2х1,3, 3х1,3 мм всех типов - 1584 р.
Ø 36 мм | 477 | 451 | 428
Ø 40 мм | 516 | 470 | 444 | Шнуры ПРЯМОУГОЛЬНЫЕ резиновые по гост
Ø 45 мм | 566 | 532 | 524 | Тип | от 15 кг
Ø 50 мм | 632 | 598 | 558 | 1-1С | 682
Ø 56 мм | 784 | 726 | 688 | 1-2С | 915
Ø 63 мм | 884 | 826 | 771 | 1-3С | 995
Шнуры резиновые прямоугольного сечения | от 5 м.п. | от 10 м.п. | от 40 м.п. | 1-4С | 1053
3,2х3,2 мм; 3х7 мм; 4х4 мм; 4х6 мм; 5х5 мм; 3,2х6,3 |  | 140 | 132 | 1-1М; 1-2М; 1-3М | 1086
3,2х8; 3,2х10; 4х8 мм; 4х10 мм; 4х14 мм;5х6,3 мм; 5х7,1 мм; 5х8 мм;5х10 мм; 6,3х6,3 мм; 6,3х8 мм; 6,3х10 мм; 7,1х9 мм; 8х8 мм,7,1х7,1 мм |  | 196 | 185 | 1-1П; 1-2П | 1194
2,5х2,5 мм; 4х25 мм;5х12 мм; 5х16 мм; 5х20 мм; 6,3х12 мм; 6,3х14 мм; 7,1х11 мм; 8х10 мм; 8х12 мм; 10х10 мм; 10х12 мм |  | 234 | 224 | 1-4М, 1-5С | 1468
6,3х18 мм; 6,3х20 мм; 8х14 мм; 8х16 мм; 8х18 мм; 8х20 мм; 10х14 мм; 10х16 мм; 12х12 мм; 12х14 мм; 5х25 мм; 5х32 мм |  | 286 | 267
6,3х32 мм; 8х25 мм; 10х18 мм; 10х20 мм; 10х22 мм; 12х16 мм; 12х20 мм; 14х14 мм; 14х16 мм; 15х16 мм |  | 349 | 326 | Трубки медицинские, ГОСТ | от 10 м.п. | от 40 м.п.
6,3х40 мм; 8х28 мм; 10х25 мм; 10х30 мм; 11х25 мм;12х18 мм;12х25 мм; 14х18 мм;14х20 мм; 15х20 мм; 16х16 мм |  | 491 | 455 | 4,5х1,5 мм; 5х1,5 мм; 6х1,5; 3х1,6 мм; 4х1,3 мм; 4х2 мм; 5х1,3 мм; 6х1,5 мм | 325 | 306
10х32 мм; 12х32 мм; 16х20 мм;18х18 мм | 537 | 495 | 468 | 8х1,5 мм; 8х2 мм; 7х2 мм; 5х2 мм; 6х2,5 мм; 6х3,5 мм | 441 | 417
10х36 мм, 10х40 мм; 14х32 мм; 16х25 мм; 20х20 мм | 577 | 532 | 503 | 4х4 мм; 5х4 мм; 10х2 мм; 10х3 мм; 12х2 мм; 12х2,5 мм;12х3 мм;14х3 мм | 517 | 492
10х50 мм; 12х40 мм; 16х32 мм; 20х25 мм; 22х22 мм | 736 | 677 | 640 | 5х6,5 мм; 8х5 мм; 8х6 мм;16х3 мм; 16х3,5 мм; 18х3 мм; 20х3 мм | 708 | 685
16х40 мм; 18х32 мм, 20х32 мм; 22х28 мм; 22х32 мм; 25х25 мм; 25х32 мм; 10х63 мм | 943 | 874 | 827 | 16х5 мм; 18х5 мм | 913 | 863
16х50 мм; 20х36 мм; 25х40 мм; 32х32 мм | 1202 | 1107 | 1045 | 20х4 мм | 996 | 962
20х45 мм; 22х45 мм; 25х45 мм | 1242 | 1143 | 1082 | 12х8 мм; 25х5 мм | 1490 | 1467
28х36 мм | 1388 | 1275 | 1205 | 10х10 мм | 2235 | 2109
25х50 мм; 28х45 мм; 32х40 мм | 1866 | 1655 | 1532
40х40 мм; 45х45 мм | 2121 | 1947 | 1892 | Трубки медицинские, ГОСТ 3399-76
|  |  |  | Вес, кг | Цена
Трубки резиновые, ГОСТ 5496-78 |  |  |  | до 10 кг | метраж
Размер, вн.Ø х толщина стенки | от 5 м.п. | от 10 м.п. | от 40 м.п. | от 10 кг и больше | 1748
2х1,3 мм; 3х1,3 мм; 4,5х1,3 мм; 5х1,3 мм; 6х1,3 мм; 8х1,3 мм; 10х1,3 |  | 167 | 161
3х2 мм; 4,5х2 мм; 4,5х3 мм; 5х2 мм; 6,3х2 мм; 8х2 мм; 10х2 мм |  | 110 | 103
5х3 мм;6,3х3 мм;8х3 мм; 10х3 мм; 12х2 мм; 12х3 мм; 14х2 мм; 14х3 мм; 16х2 мм |  | 167 | 161
10х4 мм;12х4 мм; 14х4 мм; 16х3 мм; 16х4 мм; 18х2 мм; 18х3 мм |  | 208 | 197
10х5 мм;12х5 мм; 14х5 мм; 16х5 мм; 18х4 мм; 20х2 мм; 20х3 мм; 22х2 мм |  | 289 | 269
20х4 мм; 18х5 мм; 22х3 мм; 22х4 мм; 24х2 мм; 24х3 мм |  | 337 | 314
20х5 мм; 22х5 мм; 24х4 мм; 25х2; 25х3 мм; 25х4 мм; 28х2мм; 28х3 мм; 28х4 | 464 | 427 | 406
20х6 мм; 22х6 мм; 24х5 мм; 25х5 мм,32х3 мм | 601 | 552 | 522
24х6 мм; 25х6 мм; 28х5 мм; 36х3 мм | 762 | 709 | 659
28х6 мм; 30х4 мм; 32х4 мм; 32х5 мм | 799 | 777 | 745
35х5 мм | 835 | 788 | 733
22х8 мм | 1000 | 944 | 873
28х8 мм | 1225 | 1168 | 1088
ШНУРЫ И ТРУБКИ 1-5С
Шнуры резиновые, ГОСТ 6467-79
Шнуры резиновые круглые | от 5 м.п. | от 10 м.п. | от 40 м.п.
Ø 1,5 мм ( ТУ 2500-023-00149535-2000); 2 мм; 2,5 мм, 3 мм |  | 233 | 221
Ø 4 мм, 5мм |  | 151 | 143
Ø 6 мм; 7 мм; 8 мм, 9 мм; 10 мм; 11 мм; 12 мм |  | 253 | 237
Ø 14 мм; 16 мм; 18 мм |  | 285 | 270
Ø 20 мм; 22 мм |  | 358 | 337
Ø 25 мм; 28 мм | 398 | 372 | 353
Ø 32 мм | 522 | 497 | 471
Ø 36 мм | 621 | 587 | 557
Ø 40 мм | 671 | 613 | 578
Ø 45 мм | 736 | 692 | 682
Ø 50 мм | 822 | 778 | 726
Ø 56 мм | 1020 | 944 | 895
Ø 63 мм | 1061 | 1074 | 1003
Шнуры резиновые прямоугольного сечения | от 5 м.п. | от 10 м.п. | от 40 м.п.
3,2х3,2 мм; 3х7 мм; 4х4 мм; 4х6 мм; 5х5 мм; 3,2х6,3 |  | 182 | 172
3,2х8; 3,2х10; 4х8 мм; 4х10 мм; 4х14 мм;5х6,3 мм; 5х7,1 мм; 5х8 мм;5х10 мм; 6,3х6,3 мм; 6,3х8 мм; 6,3х10 мм; 7,1х9 мм; 8х8 мм,7,1х7,1 мм |  | 255 | 241
2,5х2,5 мм; 4х25 мм;5х12 мм; 5х16 мм; 5х20 мм; 6,3х12 мм; 6,3х14 мм; 7,1х11 мм; 8х10 мм; 8х12 мм; 10х10 мм; 10х12 мм |  | 305 | 292
6,3х18 мм; 6,3х20 мм; 8х14 мм; 8х16 мм; 8х18 мм; 8х20 мм; 10х14 мм; 10х16 мм; 12х12 мм; 12х14 мм; 5х25 мм; 5х32 мм |  | 372 | 3483
6,3х32 мм; 8х25 мм; 10х18 мм; 10х20 мм; 10х22 мм; 12х16 мм; 12х20 мм; 14х14 мм; 14х16 мм; 15х16 мм |  | 454 | 424
6,3х40 мм; 8х28 мм; 10х25 мм; 10х30 мм; 11х25 мм;12х18 мм;12х25 мм; 14х18 мм;14х20 мм; 15х20 мм; 16х16 мм |  | 639 | 592
10х32 мм; 12х32 мм; 16х20 мм;18х18 мм | 699 | 644 | 609
10х36 мм, 10х40 мм; 14х32 мм; 16х25 мм; 20х20 мм | 751 | 692 | 654
10х50 мм; 12х40 мм; 16х32 мм; 20х25 мм; 22х22 мм | 957 | 881 | 832
16х40 мм; 18х32 мм, 20х32 мм; 22х28 мм; 22х32 мм; 25х25 мм; 25х32 мм; 10х63 мм | 1226 | 1137 | 1076
16х50 мм; 20х36 мм; 25х40 мм; 32х32 мм | 1563 | 1440 | 1359
20х45 мм; 22х45 мм; 25х45 мм | 1615 | 1486 | 1407
28х36 мм | 1805 | 1658 | 1567
25х50 мм; 28х45 мм; 32х40 мм | 2426 | 2152 | 1992
40х40 мм; 45х45 мм | 2758 | 2352 | 2460
Трубки резиновые, ГОСТ 5496-78
Размер, вн.Ø х толщина стенки | от 5 м.п. | от 10 м.п. | от 40 м.п.
2х1,3 мм; 3х1,3 мм; 4,5х1,3 мм; 5х1,3 мм; 6х1,3 мм; 8х1,3 мм; 10х1,3 |  | 218 | 210
3х2 мм; 4,5х2 мм; 4,5х3 мм; 5х2 мм; 6,3х2 мм; 8х2 мм; 10х2 мм |  | 143 | 134
5х3 мм;6,3х3 мм;8х3 мм; 10х3 мм; 12х2 мм; 12х3 мм; 14х2 мм; 14х3 мм; 16х2 мм |  | 218 | 210
10х4 мм;12х4 мм; 14х4 мм; 16х3 мм; 16х4 мм; 18х2 мм; 18х3 мм |  | 271 | 257
10х5 мм;12х5 мм; 14х5 мм; 16х5 мм; 18х4 мм; 20х2 мм; 20х3 мм; 22х2 мм |  | 376 | 350
20х4 мм; 18х5 мм; 22х3 мм; 22х4 мм; 24х2 мм; 24х3 мм |  | 439 | 409
20х5 мм; 22х5 мм; 24х4 мм; 25х2; 25х3 мм; 25х4 мм; 28х2мм; 28х3 мм; 28х4 | 604 | 556 | 528
20х6 мм; 22х6 мм; 24х5 мм; 25х5 мм,32х3 мм | 782 | 718 | 679
24х6 мм; 25х6 мм; 28х5 мм; 36х3 мм | 991 | 922 | 857
28х6 мм; 30х4 мм; 32х4 мм; 32х5 мм | 1039 | 1011 | 969
35х5 мм | 1086 | 1025 | 973
22х8 мм | 1300 | 1228 | 1135
28х8 мм | 1593 | 1519 | 1415

## Шнуры самолет, с-509
Шнуры резиновые, р/c C-509 ТУ 381051121-77
Размер | от 10 м.п. | от 40 м.п.
8х10 мм; 10/12х8 мм; 6х9 мм | 395 | 388
5х20 мм; 5х25 мм | 419 | 407
7х15 мм; 10х10 мм | 438,00 р | 411
8х20 мм; 9х16 мм; 10х12 мм; 10х15 мм; 12х12 мм | 476,00 р | 463
10х18 мм; 12х16 мм | 512 | 503
10х20 мм; 12х20 мм | 568 | 557
10х25 мм; 12х25 мм; 15х15 мм; 16х18 мм, 18х18 мм | 769 | 760
14х36 мм | 1836 | 1801
15х25 мм; 15х30 мм, 18х25 мм; 20х20 мм; 10х45 мм | 1202 | 1185
18х34 мм; 18х35 мм; 20х30 мм | 2025 | 1964
20х35 мм | 2086 | 2024
20х40 мм; 25х32 мм | 2110 | 2044
24х40 мм | 2532 | 2459
50х60 мм | 7860 | 7632
Шнуры С-509, вес, кг | Цена
от 5 кг и больше | 1298
Шнур амортизационный самолётный ТУ 38 105 572-2011
Размер | от 5 м.п.
5 мм | 319
6 мм | 346
8 мм | 413
10 мм | 515
12 мм | 710
14 мм | 801
16 мм | 916
18 мм | 1030
20 мм | 1144

## ремни
Ремни по ГОСТ 1284.1-89, 1284.2-89
(цена с НДС за шт.)
Профиль Z(О) |  |  | Профиль А |  |  | Профиль В(Б) |  |  | Профиль С(В) |  |  |  | Профиль D(Г)
| от 1 шт | от 70 шт |  | от 1 шт | от 70 шт |  | от 1 шт | от 70 шт |  | от 1 шт | от 70 шт |  |  | от 1 шт | от 70 шт
500 | 65 | 62 | 500 | 65 | 62 | 630 | 123 | 115 | 1600 | 518 | 491 |  | 2500 | 1310 | 1240
530 | 67 | 65 | 530 | 71 | 65 | 710 | 128 | 119 | 1700 | 518 | 491 |  | 2800 | 1508 | 1429
560 | 73 | 69 | 560 | 73 | 69 | 750 | 152 | 143 | 1800 | 518 | 491 |  | 3000 | 1651 | 1562
600 | 80 | 74 | 600 | 80 | 74 | 800 | 152 | 143 | 1900 | 518 | 491 |  | 3150 | 1651 | 1562
630 | 82 | 78 | 630 | 82 | 78 | 850 | 154 | 145 | 2000 | 544 | 515 |  | 3350 | 1752 | 1656
670 | 84 | 80 | 650 | 82 | 78 | 900 | 154 | 145 | 2120 | 572 | 543 |  | 3550 | 1856 | 1758
710 | 91 | 87 | 670 | 106 | 99 | 950 | 165 | 156 | 2240 | 600 | 568 |  | 3750 | 1967 | 1863
750 | 93 | 89 | 710 | 106 | 99 | 1000 | 173 | 161 | 2360 | 661 | 626 |  | 4000 | 2028 | 1915
800 | 106 | 99 | 750 | 106 | 99 | 1060 | 182 | 173 | 2500 | 679 | 642 |  | 4250 | 2226 | 2106
850 | 110 | 102 | 800 | 106 | 99 | 1080 | 184 | 174 | 2650 | 740 | 700 |  | 4500 | 2356 | 2230
900 | 111 | 106 | 850 | 110 | 102 | 1120 | 193 | 182 | 2800 | 783 | 740 |  | 4750 | 2485 | 2354
950 | 124 | 117 | 900 | 111 | 106 | 1180 | 202 | 191 | 3000 | 818 | 774 |  | 5000 | 2605 | 2468
1000 | 126 | 119 | 950 | 119 | 115 | 1250 | 213 | 200 | 3150 | 879 | 833 |  | 5300 | 2936 | 2781
1060 | 136 | 128 | 1000 | 126 | 100 | 1320 | 217 | 204 | 3350 | 911 | 861 |  | 5600 | 2936 | 2781
1120 | 139 | 134 | 1060 | 136 | 128 | 1400 | 232 | 221 | 3550 | 962 | 913 |  | 6000 | 3140 | 2973
1180 | 148 | 139 | 1080 | 139 | 134 | 1450 | 269 | 256 | 3585 | 1179 | 1116 |  | 6300 | 3293 | 3118
1250 | 163 | 154 | 1120 | 139 | 134 | 1500 | 276 | 263 | 3750 | 1179 | 1116 |  | 6500 | 3708 | 3512
1320 | 171 | 161 | 1160 | 139 | 134 | 1550 | 282 | 265 | 4000 | 1253 | 1184 |  | 6700 | 3708 | 3512
1700 | 211 | 200 | 1180 | 148 | 139 | 1600 | 284 | 267 | 4250 | 1253 | 1184 |  | 7100 | 3708 | 3512
|  |  | 1213 | 156 | 147 | 1650 | 319 | 302 | 4500 | 1253 | 1184 |  | 7500 | 4446 | 4213
|  |  | 1250 | 161 | 149 | 1700 | 322 | 304 | 4750 | 1662 | 1573
|  |  | 1280 | 163 | 154 | 1750 | 322 | 304 | 5000 | 1662 | 1573
|  |  | 1320 | 163 | 154 | 1800 | 332 | 313 | 5300 | 1662 | 1573
|  |  | 1400 | 171 | 164 | 1850 | 332 | 313 | 5600 | 1662 | 1573
|  |  | 1450 | 180 | 171 | 1900 | 332 | 313 | 6000 | 1747 | 1654
|  |  | 1500 | 182 | 173 | 1950 | 341 | 322 | 6300 | 1747 | 1654
|  |  | 1550 | 195 | 184 | 2000 | 346 | 324 | 6700 | 1836 | 1738
|  |  | 1600 | 195 | 185 | 2120 | 346 | 324 | 7100 | 1923 | 1821
|  |  | 1650 | 204 | 193 | 2240 | 365 | 346 | 7500 | 2700 | 2557
|  |  | 1700 | 208 | 198 | 2360 | 378 | 358
|  |  | 1750 | 213 | 200 | 2500 | 415 | 393 |  | Ремни клиновидные
|  |  | 1800 | 213 | 200 | 2650 | 424 | 402
|  |  | 1850 | 217 | 204 | 2800 | 448 | 424 | Тип | Ширина,мм | Высота,мм | Длина,мм
|  |  | 1900 | 219 | 208 | 3000 | 487 | 461 | Z(0) | 10 | 6 | 450-2000
|  |  | 1950 | 228 | 311 | 3150 | 522 | 491 | А | 13 | 8 | 560-5000
|  |  | 2000 | 232 | 221 | 3350 | 533 | 506 | В(Б) | 17 | 11 | 615-8763
|  |  | 2120 | 248 | 235 | 3550 | 580 | 550 | С(В) | 22 | 14 | 1090-9144
|  |  | 2240 | 263 | 247 | 3750 | 600 | 568 | D(Г) | 32 | 20 | 2000-12500
|  |  | 2360 | 291 | 272 | 4000 | 639 | 605
|  |  | 2500 | 302 | 284 | 4250 | 676 | 639
|  |  | 2650 | 306 | 291 | 4500 | 718 | 679
|  |  | 2800 | 324 | 306 | 4750 | 757 | 718
|  |  | 3000 | 396 | 376 | 5000 | 802 | 759
|  |  | 3150 | 396 | 376 | 5300 | 842 | 800
|  |  | 3350 | 396 | 376 | 5600 | 888 | 842
|  |  | 3550 | 470 | 444 | 6000 | 959 | 907
|  |  | 3750 | 504 | 476 | 6300 | 1005 | 948
|  |  | 4000 | 578 | 546

## Ремни СБ-ЛР
Ремень СБ 4-71-25 - 5445,00 руб/шт - плоскозубчатый | Ремень ЛР 1-80-5 - 916,00 руб/шт - зубчатый
Ремень СБ 4-71-40 - 8073,00 руб/шт - плоскозубчатый | Ремень ЛР 1-85-8 - 1110,00 руб/шт - зубчатый
Ремень СБ 4-75-20 - 3692,00 руб/шт - плоскозубчатый | Ремень ЛР 1-100-5 - 1010,00 руб/шт - зубчатый
Ремень СБ 4-75-50 - 9230,00 руб/шт - плоскозубчатый | Ремень ЛР 1,5-90-8 - 985,00 руб/шт - зубчатый
Ремень СБ 4-80-40 - 7200,00 руб/шт - плоскозубчатый | Ремень ЛР 1,5-115-10 - 1025,00 руб/шт - зубчатый
Ремень СБ 4-90-25 - 8216,00 руб/шт - плоскозубчатый | Ремень ЛР 2-40-10 - 1045,00 руб/шт - зубчатый
Ремень СБ 4-90-40 - 13145,00 руб/шт - плоскозубчатый | Ремень ЛР 2-45-8 - 1045,00 руб/шт - зубчатый
Ремень СБ 4-100-32 - 7215,00 руб/шт - плоскозубчатый | Ремень ЛР 2-50-10 - 1090,00 руб/шт - зубчатый
Ремень СБ 4-100-50 - 10190,00 руб/шт - плоскозубчатый | Ремень ЛР 2-56-10 - 1287,00 руб/шт - зубчатый
Ремень СБ 4-112-40 -8082 руб/шт - плоскозубчатый | Ремень ЛР 2-63-10 - 1250,00 руб/шт - зубчатый
Ремень СБ 4-125-20 - 8010,00 руб/шт - плоскозубчатый | Ремень ЛР 2-63-12,5 - 2626,00 руб/шт - зубчатый
Ремень СБ 4-125-40 - 9280,00 руб/шт - плоскозубчатый | Ремень ЛР 2-68-16 - 1123,00 руб/шт - зубчатый
Ремень СБ 4-140-50 - 12075,00 руб/шт - плоскозубчатый | Ремень ЛР 2-71-10 - 1180,00 руб/шт - зубчатый
Ремень СБ 4-150-32 - 9482,00 руб/шт - плоскозубчатый | Ремень ЛР 2-71-12,5 -1675,00 руб/шт - зубчатый
Ремень СБ 4-150-50 - 15803,00 руб/шт - плоскозубчатый | Ремень ЛР 2-80-12,5 -1210,00 руб/шт - зубчатый
Ремень СБ 4-200-25 - 10280,00 руб/шт - плоскозубчатый | Ремень ЛР 2-80-16 - 1274,00 руб/шт - зубчатый
Ремень СБ 4-200-50 - 13900,00 руб/шт - плоскозубчатый | Ремень ЛР 2-90-10 - 1060,00 руб/шт - зубчатый
Ремень СБ 4-250-25 - 12850,00 руб/шт - плоскозубчатый | Ремень ЛР 2-90-20 - 1380,00 руб/шт - зубчатый
Ремень СБ 5-63-40 -7819,00 руб/шт - плоскозубчатый | Ремень ЛР 2-80-16 - 1274,00 руб/шт - зубчатый
Ремень СБ 5-71-50 -9980,00 руб/шт - плоскозубчатый | Ремень ЛР 2-100-8 - 1880,00 руб/шт - зубчатый
Ремень СБ 5-80-40 -9817,00 руб/шт - плоскозубчатый | Ремень ЛР 2-100-10 - 2350,00 руб/шт - зубчатый
Ремень СБ 5-80-80 -16198,00 руб/шт - плоскозубчатый | Ремень ЛР 2-125-12,5 - 1890,00 руб/шт - зубчатый
Ремень СБ 5-90-50 -12006,00 руб/шт - плоскозубчатый | Ремень ЛР 2-125-20 - 3024,00 руб/шт - зубчатый
Ремень СБ-5-100-25 - 9896,00 руб/шт - плоскозубчатый | Ремень ЛР 2-130-20 - 1748,00 руб/шт - зубчатый
Ремень СБ-5-100-40 - 12475,00 руб/шт - плоскозубчатый | Ремень ЛР 3-50-16 - 1108,00 руб/шт - зубчатый
Ремень СБ-5-100-80 - 18967,00 руб/шт - плоскозубчатый | Ремень ЛР 3-60-20 - 1017,00 руб/шт - зубчатый
Ремень СБ 5-112-50 -12327,00 руб/шт - плоскозубчатый | Ремень ЛР 3-63-16 - 1397,00 руб/шт - зубчатый
Ремень СБ 5-112-80 -19723,00 руб/шт - плоскозубчатый | Ремень ЛР 3-63-20 - 1623,00 руб/шт - зубчатый
Ремень СБ 5-125-50 - 9879,00 руб/шт - плоскозубчатый | Ремень ЛР 3-63-25 - 2028,00 руб/шт - зубчатый
Ремень СБ 7-63-80 - 18460,00 руб/шт - плоскозубчатый | Ремень ЛР 3-71-25 - 2285,00 руб/шт - зубчатый
Ремень СБ 7-71-50 - 17294,00 руб/шт - плоскозубчатый | Ремень ЛР 3-80-16 - 1773,00 руб/шт - зубчатый
Ремень СБ 7-71-80 - 27670,00 руб/шт - плоскозубчатый | Ремень 12Л/2240 - 9156,00 руб/шт - поликлиновой
Ремень СБ 7-75-50 - 18605,00 руб/шт - плоскозубчатый
Ремень СБ 7-80-50 - 19846,00 руб/шт - плоскозубчатый
Ремень СБ 7-112-40 - 22180,00 руб/шт - плоскозубчатый
Ремень СБ 7-112-80 - 36597,00 руб/шт - плоскозубчатый

## буфера и рез. смеси
Буферы резиновые крановые
Размер | от 1 шт | от 30 шт
Буфер БР 40 | 624 | 616
Буфер БР 50 | 637 | 622
Буфер БР 60 | 645 | 627
Буфер БР 70 | 812 | 792
Буфер БР 80 | 1025 | 1001
Буфер БР 90 | 1139 | 1111
Буфер БР 100 | 1674 | 1637
Буфер БР 125 | 2848 | 2793
Буфер БР 160 | 3028 | 2952
Буфер БР 200 | 3778 | 3684
Буфер БР 225 | 6147 | 5994
Буфер БР 235 | 6693 | 6526
Буфер БР 250 | 7106 | 6929
Буфер БР 350 | 51462 | 50454
Буфер БР 40 со шпилькой М 8 | 686 | 679
Буфер БР 40 со шпилькой М 10 | 686 | 679
Буфер БР 40 со шпилькой М 12 | 686 | 679
Буфер БР 50 со шпилькой М 10 | 701 | 688
Буфер БР 60 со шпилькой М 10 | 710 | 692
Буфер БР 60 со шпилькой М 12 | 710 | 692
Буфер БР 70 со шпилькой М 10 | 964 | 941
Буфер БР 80 со шпилькой М 10 | 1129 | 1113
Буфер БР 90 со шпилькой М 12 | 1242 | 1213
Буфер БР 100 со шпилькой М 10 | 1806 | 1760
Буфер БР 100 со шпилькой М 12 | 1806 | 1760
Буфер БР 125 со шпилькой М 16 | 2964 | 2904
Буфер БР 160 со шпилькой М 20 | 3116 | 3086
Буфер БР 200 со шпилькой М 20 | 3991 | 3938
Буфер БР 225 со шпилькой М 20 | 7500 | 7417
Буфер БР 235 со шпилькой М 20 | 9561 | 9467
Буфер БР 250 со шпилькой М 20 | 10171 | 10115
Фланец к буферу
Размер | от 1 шт | от 30 шт
Фланец БР 40 | 587 | 580
Фланец БР 50 | 610 | 600
Фланец БР 60 | 640 | 630
Фланец БР 70 | 640 | 630
Фланец БР 80 | 640 | 630
Фланец БР 90 | 1346 | 1335
Фланец БР 100 | 1416 | 1394
Фланец БР 125 | 1895 | 1843
Фланец БР 160 | 2263 | 2228
Фланец БР 200 | 2829 | 2785
Фланец БР 225 | 3181 | 3132
Фланец БР 235 | 3451 | 3396
Фланец БР 250 | 3672 | 3615
Фланец БР 350 | 21423 | 21005
Сырая резина (резиновая смесь), мин. 2 кг.
Марка резины | Цена, кг
НО-68-1НТА | 2139
ИРП 1338 | 4484
ИРП 1265 | 4484
ИРП 1266 | 4484
7-В 14 | 1458
В-14-1 | 1489

## диэлектрика
Диэлектрика
от 1 м.п.
Галоши | 1331
Дорожка диэлектрическая 1000 мм 1 гр | 2242
Дорожка диэлектрическая 1000 мм 2 гр | 4343
Дорожка диэлектрическая 1200 мм 1 гр | 2916
Дорожка диэлектрическая 1200 мм 2 гр | 5135
Ковры 1-750х750 | 677
Ковры 1-700х700 | 648
Ковры 1-600х600 | 478
Ковры 1-500х500 | 421
Ковры 2-750х750 (МБС) | 1943
Ковры 2-700х700 (МБС) | 1695
Ковры 2-600х600 (МБС) | 1468
Ковры 2-500х500 (МБС) | 865
Перчатки латексные | 631

## МУВП кольца
Кольца МУВП
Размер | от 1 шт | от 100 шт
К1 | 9 | 8
К2 | 14 | 11
К3 | 14 | 11
К4 | 20 | 17
К5 | 21 | 20
К6 | 54 | 59
К7 | 146 | 126
К7 | 146 | 126

## ШЗРМ
Шары запорные резиновые (ШЗРМ)
ТУ -2543-229-05788889-2014
ШЗРМ-100 | шт | 5929
ШЗРМ-150 | шт | 8491
ШЗРМ-200 | шт | 9411
ШЗРМ-300 | шт | 12339
ШЗРМ-400 | шт | 13466
ШЗРМ-500 | шт | 18066
ШЗРМ-600 | шт | 21947
ШЗРМ-700 | шт | 27349
ШЗРМ-800 | шт | 29251
ШЗРМ-900 | шт | 42419
ШЗРМ-1000 | шт | 48698
ШЗРМ-1200 | шт | 57292

## КОЛЬЦА
Размер | Цена | Размер | Цена
Кольцо 005-007-14-2-6 | 131 | Кольцо 005-008-19-2-7 | 131
Кольцо 006-008-14-2-6 | 131 | Кольцо 007-010-19-2-7 | 131
Кольцо 008-010-14-2-6 | 131 | Кольцо 008-011-19-2-7 | 131
Кольцо 005-008-19-2-6 | 131 | Кольцо 009-012-19-2-7 | 131
Кольцо 009-012-19-2-6 | 131 | Кольцо 011-014-19-2-7 | 144
Кольцо 010-013-19-2-6 | 144 | Кольцо 013-016-19-2-7 | 144
Кольцо 021-024-19-2-6 | 165 | Кольцо 014-017-19-2-7 | 144
Кольцо 025-028-19-2-6 | 174 | Кольцо 016-019-19-2-7 | 158
Кольцо 029-032-19-2-6 | 174 | Кольцо 022-025-19-2-7 | 165
Кольцо 035-038-19-2-6 | 190 | Кольцо 025-028-19-2-7 | 174
Кольцо 042-045-19-2-6 | 200 | Кольцо 037-040-19-2-7 | 190
Кольцо 004-008-25-2-6 | 131 | Кольцо 004-008-25-2-7 | 131
Кольцо 011-015-25-2-6 | 144 | Кольцо 008-012-25-2-7 | 131
Кольцо 038-042-25-2-6 | 197 | Кольцо 009-013-25-2-7 | 131
Кольцо 043-047-25-2-6 | 209 | Кольцо 010-014-25-2-7 | 144
Кольцо 045-049-25-2-6 | 209 | Кольцо 011-015-25-2-7 | 144
Кольцо 056-060-25-2-6 | 222 | Кольцо 016-020-25-2-7 | 158
Кольцо 078-082-25-2-6 | 249 | Кольцо 026-030-25-2-7 | 184
Кольцо 085-090-25-2-6 | 292 | Кольцо 032-036-25-2-7 | 197
Кольцо 115-120-25-2-6 | 358 | Кольцо 038-042-25-2-7 | 197
Кольцо 017-022-30-2-6 | 158 | Кольцо 056-060-25-2-7 | 222
Кольцо 018-023-30-2-6 | 171 | Кольцо 068-072-25-2-7 | 238
Кольцо 022-027-30-2-6 | 184 | Кольцо 080-085-25-2-7 | 262
Кольцо 029-034-30-2-6 | 190 | Кольцо 095-100-25-2-7 | 305
Кольцо 030-035-30-2-6 | 197 | Кольцо 102-108-25-2-7 | 327
Кольцо 070-075-30-2-6 | 275 | Кольцо 110-115-25-2-7 | 358
Кольцо 080-085-30-2-6 | 284 | Кольцо 118-122-25-2-7 | 358
Кольцо 065-071-36-2-6 | 275 | Кольцо 130-135-25-2-7 | 366
Кольцо 068-074-36-2-6 | 275 | Кольцо 013-018-30-2-7 | 158
Кольцо 090-096-36-2-6 | 302 | Кольцо 030-035-30-2-7 | 197
Кольцо 100-106-36-2-6 | 321 | Кольцо 040-045-30-2-7 | 209
Кольцо 108-114-36-2-6 | 327 | Кольцо 045-050-30-2-7 | 236
Кольцо 135-140-36-2-6 | 393 | Кольцо 145-150-30-2-7 | 402
Кольцо 140-145-36-2-6 | 436 | Кольцо 125-130-36-2-7 | 393
Кольцо 170-175-36-2-6 | 602 | Кольцо 170-175-36-2-7 | 602
Кольцо 180-185-36-2-6 | 654 | Кольцо 215-220-36-2-7 | 767
Кольцо 225-230-36-2-6 | 784 | Кольцо 042-050-46-2-7 | 275
Кольцо 035-043-46-2-6 | 262 | Кольцо 054-062-46-2-7 | 292
Кольцо 038-046-46-2-6 | 262 | Кольцо 071-081-58-2-7 | 524
Кольцо 063-071-46-2-6 | 302 | Кольцо 105-115-58-2-7 | 665
Кольцо 064-072-46-2-6 | 302 | Кольцо 275-285-58-2-7 | 1774
Кольцо 065-073-46-2-6 | 302 | Кольцо 285-300-85-2-7 | 3612
Кольцо 067-075-46-2-6 | 304
Кольцо 077-085-46-2-6 | 327
Кольцо 088-095-46-2-6 | 366
Кольцо 092-100-46-2-6 | 393
Кольцо 230-240-58-2-6 | 1490
Кольцо 245-255-58-2-6 | 1632
Кольцо 265-275-58-2-6 | 1743
Кольцо 270-280-58-2-6 | 1743
Кольцо 295-305-58-2-6 | 1901
Кольцо 300-310-58-2-6 | 1901